## 1SMB59
onsemi
4/20/2024
基础器件 | 供订购的器件 | 状况 | 无卤素 | 无铅 | Mold Compound-Black | [5 empty] | 引线框 |  |  |  |  | Die Attach Solder |  |  |  | 镀层 |  | 裸片 |  | Clip |  |  |  |  | 总计
[5 empty] | Ortho Cresol Novolac Resin[%] | Carbon Black (C)[%] | Aluminum Hydroxide (Al(OH)3)[%] | Fused Silica (SiO2)[%] | Phenolic Resin (Novolac)[%] | 重量[mg] | Zinc (Zn)[%] | Iron (Fe)[%] | Copper (Cu)[%] | Phosphorus (P)[%] | 重量[mg] | Silver (Ag)[%] | Lead (Pb)[%] | Tin (Sn)[%] | 重量[mg] | Tin (Sn)[%] | 重量[mg] | Silicon (Si)[%] | 重量[mg] | Zinc (Zn)[%] | Iron (Fe)[%] | Copper (Cu)[%] | Phosphorus (P)[%] | 重量[mg] | 重量[mg]
[5 empty] | 29690-82-2 | 1333-86-4 | 21645-51-2 | 60676-86-0 | 9003-35-4 | 不适用(N/A) | 7440-66-6 | 7439-89-6 | 7440-50-8 | 7723-14-0 | 不适用(N/A) | 7440-22-4 | 7439-92-1 | 7440-31-5 | 不适用(N/A) | 7440-31-5 | 不适用(N/A) | 7440-21-3 | 不适用(N/A) | 7440-66-6 | 7439-89-6 | 7440-50-8 | 7723-14-0 | 不适用(N/A) | 不适用(N/A)
1SMB59 | 1SMB5913BT3G | 在供货 | Yes | 无 | 10.000000 | 0.500000 | 14.500000 | 65.000000 | 10.000000 | 48.070000 | 0.120000 | 2.350000 | 97.500000 | 0.030000 | 46.990000 | 2.500000 | 92.500000 | 5.000000 | 0.520000 | 100.000000 | 1.820000 | 100.000000 | 0.700000 | 0.120000 | 2.350000 | 97.500000 | 0.030000 | 16.810000 | 114.910000
1SMB59 | 1SMB5914BT3G | 在供货 | Yes | 无 | 10.000000 | 0.500000 | 14.500000 | 65.000000 | 10.000000 | 48.070000 | 0.120000 | 2.350000 | 97.500000 | 0.030000 | 46.990000 | 2.500000 | 92.500000 | 5.000000 | 0.520000 | 100.000000 | 1.820000 | 100.000000 | 0.700000 | 0.120000 | 2.350000 | 97.500000 | 0.030000 | 16.810000 | 114.910000
1SMB59 | 1SMB5915BT3G | 在供货 | Yes | 无 | 10.000000 | 0.500000 | 14.500000 | 65.000000 | 10.000000 | 48.070000 | 0.120000 | 2.350000 | 97.500000 | 0.030000 | 46.990000 | 2.500000 | 92.500000 | 5.000000 | 0.520000 | 100.000000 | 1.820000 | 100.000000 | 0.700000 | 0.120000 | 2.350000 | 97.500000 | 0.030000 | 16.810000 | 114.910000
1SMB59 | 1SMB5916BT3G | 在供货 | Yes | 无 | 10.000000 | 0.500000 | 14.500000 | 65.000000 | 10.000000 | 48.070000 | 0.120000 | 2.350000 | 97.500000 | 0.030000 | 46.990000 | 2.500000 | 92.500000 | 5.000000 | 0.520000 | 100.000000 | 1.820000 | 100.000000 | 0.700000 | 0.120000 | 2.350000 | 97.500000 | 0.030000 | 16.810000 | 114.910000
1SMB59 | 1SMB5917BT3G | 在供货 | Yes | 无 | 10.000000 | 0.500000 | 14.500000 | 65.000000 | 10.000000 | 48.070000 | 0.120000 | 2.350000 | 97.500000 | 0.030000 | 46.990000 | 2.500000 | 92.500000 | 5.000000 | 0.520000 | 100.000000 | 1.820000 | 100.000000 | 0.700000 | 0.120000 | 2.350000 | 97.500000 | 0.030000 | 16.810000 | 114.910000
1SMB59 | 1SMB5918BT3G | 在供货 | Yes | 无 | 10.000000 | 0.500000 | 14.500000 | 65.000000 | 10.000000 | 48.070000 | 0.120000 | 2.350000 | 97.500000 | 0.030000 | 46.990000 | 2.500000 | 92.500000 | 5.000000 | 0.520000 | 100.000000 | 1.820000 | 100.000000 | 0.700000 | 0.120000 | 2.350000 | 97.500000 | 0.030000 | 16.810000 | 114.910000
1SMB59 | 1SMB5919BT3G | 在供货 | Yes | 无 | 10.000000 | 0.500000 | 14.500000 | 65.000000 | 10.000000 | 48.070000 | 0.120000 | 2.350000 | 97.500000 | 0.030000 | 46.990000 | 2.500000 | 92.500000 | 5.000000 | 0.520000 | 100.000000 | 1.820000 | 100.000000 | 0.700000 | 0.120000 | 2.350000 | 97.500000 | 0.030000 | 16.810000 | 114.910000
1SMB59 | 1SMB5920BT3G | 在供货 | Yes | 无 | 10.000000 | 0.500000 | 14.500000 | 65.000000 | 10.000000 | 48.070000 | 0.120000 | 2.350000 | 97.500000 | 0.030000 | 46.990000 | 2.500000 | 92.500000 | 5.000000 | 0.520000 | 100.000000 | 1.820000 | 100.000000 | 0.700000 | 0.120000 | 2.350000 | 97.500000 | 0.030000 | 16.810000 | 114.910000
1SMB59 | 1SMB5921BT3G | 在供货 | Yes | 无 | 10.000000 | 0.500000 | 14.500000 | 65.000000 | 10.000000 | 48.070000 | 0.120000 | 2.350000 | 97.500000 | 0.030000 | 46.990000 | 2.500000 | 92.500000 | 5.000000 | 0.520000 | 100.000000 | 1.820000 | 100.000000 | 0.700000 | 0.120000 | 2.350000 | 97.500000 | 0.030000 | 16.810000 | 114.910000
1SMB59 | 1SMB5922BT3G | 在供货 | Yes | 无 | 10.000000 | 0.500000 | 14.500000 | 65.000000 | 10.000000 | 48.070000 | 0.120000 | 2.350000 | 97.500000 | 0.030000 | 46.990000 | 2.500000 | 92.500000 | 5.000000 | 0.520000 | 100.000000 | 1.820000 | 100.000000 | 0.700000 | 0.120000 | 2.350000 | 97.500000 | 0.030000 | 16.810000 | 114.910000
1SMB59 | 1SMB5923BT3G | 在供货 | Yes | 无 | 10.000000 | 0.500000 | 14.500000 | 65.000000 | 10.000000 | 48.070000 | 0.120000 | 2.350000 | 97.500000 | 0.030000 | 46.990000 | 2.500000 | 92.500000 | 5.000000 | 0.520000 | 100.000000 | 1.820000 | 100.000000 | 0.700000 | 0.120000 | 2.350000 | 97.500000 | 0.030000 | 16.810000 | 114.910000
1SMB59 | 1SMB5924BT3G | 在供货 | Yes | 无 | 10.000000 | 0.500000 | 14.500000 | 65.000000 | 10.000000 | 48.070000 | 0.120000 | 2.350000 | 97.500000 | 0.030000 | 46.990000 | 2.500000 | 92.500000 | 5.000000 | 0.520000 | 100.000000 | 1.820000 | 100.000000 | 0.700000 | 0.120000 | 2.350000 | 97.500000 | 0.030000 | 16.810000 | 114.910000
1SMB59 | 1SMB5925BT3G | 在供货 | Yes | 无 | 10.000000 | 0.500000 | 14.500000 | 65.000000 | 10.000000 | 48.070000 | 0.120000 | 2.350000 | 97.500000 | 0.030000 | 46.990000 | 2.500000 | 92.500000 | 5.000000 | 0.520000 | 100.000000 | 1.820000 | 100.000000 | 0.700000 | 0.120000 | 2.350000 | 97.500000 | 0.030000 | 16.810000 | 114.910000
1SMB59 | 1SMB5926BT3G | 在供货 | Yes | 无 | 10.000000 | 0.500000 | 14.500000 | 65.000000 | 10.000000 | 48.070000 | 0.120000 | 2.350000 | 97.500000 | 0.030000 | 46.990000 | 2.500000 | 92.500000 | 5.000000 | 0.520000 | 100.000000 | 1.820000 | 100.000000 | 0.700000 | 0.120000 | 2.350000 | 97.500000 | 0.030000 | 16.810000 | 114.910000
1SMB59 | 1SMB5927BT3G | 在供货 | Yes | 无 | 10.000000 | 0.500000 | 14.500000 | 65.000000 | 10.000000 | 48.070000 | 0.120000 | 2.350000 | 97.500000 | 0.030000 | 46.990000 | 2.500000 | 92.500000 | 5.000000 | 0.520000 | 100.000000 | 1.820000 | 100.000000 | 0.700000 | 0.120000 | 2.350000 | 97.500000 | 0.030000 | 16.810000 | 114.910000
1SMB59 | 1SMB5928BT3G | 在供货 | Yes | 无 | 10.000000 | 0.500000 | 14.500000 | 65.000000 | 10.000000 | 48.070000 | 0.120000 | 2.350000 | 97.500000 | 0.030000 | 46.990000 | 2.500000 | 92.500000 | 5.000000 | 0.520000 | 100.000000 | 1.820000 | 100.000000 | 0.700000 | 0.120000 | 2.350000 | 97.500000 | 0.030000 | 16.810000 | 114.910000
1SMB59 | 1SMB5929BT3G | 在供货 | Yes | 无 | 10.000000 | 0.500000 | 14.500000 | 65.000000 | 10.000000 | 48.070000 | 0.120000 | 2.350000 | 97.500000 | 0.030000 | 46.990000 | 2.500000 | 92.500000 | 5.000000 | 0.520000 | 100.000000 | 1.820000 | 100.000000 | 0.700000 | 0.120000 | 2.350000 | 97.500000 | 0.030000 | 16.810000 | 114.910000
1SMB59 | 1SMB5930BT3G | 在供货 | Yes | 无 | 10.000000 | 0.500000 | 14.500000 | 65.000000 | 10.000000 | 48.070000 | 0.120000 | 2.350000 | 97.500000 | 0.030000 | 46.990000 | 2.500000 | 92.500000 | 5.000000 | 0.520000 | 100.000000 | 1.820000 | 100.000000 | 0.700000 | 0.120000 | 2.350000 | 97.500000 | 0.030000 | 16.810000 | 114.910000
1SMB59 | 1SMB5931BT3G | 在供货 | Yes | 无 | 10.000000 | 0.500000 | 14.500000 | 65.000000 | 10.000000 | 48.070000 | 0.120000 | 2.350000 | 97.500000 | 0.030000 | 46.990000 | 2.500000 | 92.500000 | 5.000000 | 0.520000 | 100.000000 | 1.820000 | 100.000000 | 0.700000 | 0.120000 | 2.350000 | 97.500000 | 0.030000 | 16.810000 | 114.910000
1SMB59 | 1SMB5932BT3G | 在供货 | Yes | 无 | 10.000000 | 0.500000 | 14.500000 | 65.000000 | 10.000000 | 48.070000 | 0.120000 | 2.350000 | 97.500000 | 0.030000 | 46.990000 | 2.500000 | 92.500000 | 5.000000 | 0.520000 | 100.000000 | 1.820000 | 100.000000 | 0.700000 | 0.120000 | 2.350000 | 97.500000 | 0.030000 | 16.810000 | 114.910000
1SMB59 | 1SMB5933BT3G | 在供货 | Yes | 无 | 10.000000 | 0.500000 | 14.500000 | 65.000000 | 10.000000 | 48.070000 | 0.120000 | 2.350000 | 97.500000 | 0.030000 | 46.990000 | 2.500000 | 92.500000 | 5.000000 | 0.520000 | 100.000000 | 1.820000 | 100.000000 | 0.700000 | 0.120000 | 2.350000 | 97.500000 | 0.030000 | 16.810000 | 114.910000
1SMB59 | 1SMB5934BT3G | 在供货 | Yes | 无 | 10.000000 | 0.500000 | 14.500000 | 65.000000 | 10.000000 | 48.070000 | 0.120000 | 2.350000 | 97.500000 | 0.030000 | 46.990000 | 2.500000 | 92.500000 | 5.000000 | 0.520000 | 100.000000 | 1.820000 | 100.000000 | 0.700000 | 0.120000 | 2.350000 | 97.500000 | 0.030000 | 16.810000 | 114.910000
1SMB59 | 1SMB5935BT3G | 在供货 | Yes | 无 | 10.000000 | 0.500000 | 14.500000 | 65.000000 | 10.000000 | 48.070000 | 0.120000 | 2.350000 | 97.500000 | 0.030000 | 46.990000 | 2.500000 | 92.500000 | 5.000000 | 0.520000 | 100.000000 | 1.820000 | 100.000000 | 0.700000 | 0.120000 | 2.350000 | 97.500000 | 0.030000 | 16.810000 | 114.910000
1SMB59 | 1SMB5936BT3G | 在供货 | Yes | 无 | 10.000000 | 0.500000 | 14.500000 | 65.000000 | 10.000000 | 48.070000 | 0.120000 | 2.350000 | 97.500000 | 0.030000 | 46.990000 | 2.500000 | 92.500000 | 5.000000 | 0.520000 | 100.000000 | 1.820000 | 100.000000 | 0.700000 | 0.120000 | 2.350000 | 97.500000 | 0.030000 | 16.810000 | 114.910000
1SMB59 | 1SMB5937BT3G | 在供货 | Yes | 无 | 10.000000 | 0.500000 | 14.500000 | 65.000000 | 10.000000 | 48.070000 | 0.120000 | 2.350000 | 97.500000 | 0.030000 | 46.990000 | 2.500000 | 92.500000 | 5.000000 | 0.520000 | 100.000000 | 1.820000 | 100.000000 | 0.700000 | 0.120000 | 2.350000 | 97.500000 | 0.030000 | 16.810000 | 114.910000
1SMB59 | 1SMB5938BT3G | 在供货 | Yes | 无 | 10.000000 | 0.500000 | 14.500000 | 65.000000 | 10.000000 | 48.070000 | 0.120000 | 2.350000 | 97.500000 | 0.030000 | 46.990000 | 2.500000 | 92.500000 | 5.000000 | 0.520000 | 100.000000 | 1.820000 | 100.000000 | 0.700000 | 0.120000 | 2.350000 | 97.500000 | 0.030000 | 16.810000 | 114.910000
1SMB59 | 1SMB5939BT3G | 在供货 | Yes | 无 | 10.000000 | 0.500000 | 14.500000 | 65.000000 | 10.000000 | 48.070000 | 0.120000 | 2.350000 | 97.500000 | 0.030000 | 46.990000 | 2.500000 | 92.500000 | 5.000000 | 0.520000 | 100.000000 | 1.820000 | 100.000000 | 0.700000 | 0.120000 | 2.350000 | 97.500000 | 0.030000 | 16.810000 | 114.910000
1SMB59 | 1SMB5940BT3G | 在供货 | Yes | 无 | 10.000000 | 0.500000 | 14.500000 | 65.000000 | 10.000000 | 48.070000 | 0.120000 | 2.350000 | 97.500000 | 0.030000 | 46.990000 | 2.500000 | 92.500000 | 5.000000 | 0.520000 | 100.000000 | 1.820000 | 100.000000 | 0.700000 | 0.120000 | 2.350000 | 97.500000 | 0.030000 | 16.810000 | 114.910000
1SMB59 | 1SMB5941BT3G | 在供货 | Yes | 无 | 10.000000 | 0.500000 | 14.500000 | 65.000000 | 10.000000 | 48.070000 | 0.120000 | 2.350000 | 97.500000 | 0.030000 | 46.990000 | 2.500000 | 92.500000 | 5.000000 | 0.520000 | 100.000000 | 1.820000 | 100.000000 | 0.700000 | 0.120000 | 2.350000 | 97.500000 | 0.030000 | 16.810000 | 114.910000
1SMB59 | 1SMB5942BT3G | 在供货 | Yes | 无 | 10.000000 | 0.500000 | 14.500000 | 65.000000 | 10.000000 | 48.070000 | 0.120000 | 2.350000 | 97.500000 | 0.030000 | 46.990000 | 2.500000 | 92.500000 | 5.000000 | 0.520000 | 100.000000 | 1.820000 | 100.000000 | 0.700000 | 0.120000 | 2.350000 | 97.500000 | 0.030000 | 16.810000 | 114.910000
1SMB59 | 1SMB5943BT3G | 在供货 | Yes | 无 | 10.000000 | 0.500000 | 14.500000 | 65.000000 | 10.000000 | 48.070000 | 0.120000 | 2.350000 | 97.500000 | 0.030000 | 46.990000 | 2.500000 | 92.500000 | 5.000000 | 0.520000 | 100.000000 | 1.820000 | 100.000000 | 0.700000 | 0.120000 | 2.350000 | 97.500000 | 0.030000 | 16.810000 | 114.910000
1SMB59 | 1SMB5944BT3G | 在供货 | Yes | 无 | 10.000000 | 0.500000 | 14.500000 | 65.000000 | 10.000000 | 48.070000 | 0.120000 | 2.350000 | 97.500000 | 0.030000 | 46.990000 | 2.500000 | 92.500000 | 5.000000 | 0.520000 | 100.000000 | 1.820000 | 100.000000 | 0.700000 | 0.120000 | 2.350000 | 97.500000 | 0.030000 | 16.810000 | 114.910000
1SMB59 | 1SMB5945BT3G | 在供货 | Yes | 无 | 10.000000 | 0.500000 | 14.500000 | 65.000000 | 10.000000 | 48.070000 | 0.120000 | 2.350000 | 97.500000 | 0.030000 | 46.990000 | 2.500000 | 92.500000 | 5.000000 | 0.520000 | 100.000000 | 1.820000 | 100.000000 | 0.700000 | 0.120000 | 2.350000 | 97.500000 | 0.030000 | 16.810000 | 114.910000
1SMB59 | 1SMB5946BT3G | 在供货 | Yes | 无 | 10.000000 | 0.500000 | 14.500000 | 65.000000 | 10.000000 | 48.070000 | 0.120000 | 2.350000 | 97.500000 | 0.030000 | 46.990000 | 2.500000 | 92.500000 | 5.000000 | 0.520000 | 100.000000 | 1.820000 | 100.000000 | 0.700000 | 0.120000 | 2.350000 | 97.500000 | 0.030000 | 16.810000 | 114.910000
1SMB59 | 1SMB5947BT3G | 在供货 | Yes | 无 | 10.000000 | 0.500000 | 14.500000 | 65.000000 | 10.000000 | 48.070000 | 0.120000 | 2.350000 | 97.500000 | 0.030000 | 46.990000 | 2.500000 | 92.500000 | 5.000000 | 0.520000 | 100.000000 | 1.820000 | 100.000000 | 0.700000 | 0.120000 | 2.350000 | 97.500000 | 0.030000 | 16.810000 | 114.910000
1SMB59 | 1SMB5948BT3G | 在供货 | Yes | 无 | 10.000000 | 0.500000 | 14.500000 | 65.000000 | 10.000000 | 48.070000 | 0.120000 | 2.350000 | 97.500000 | 0.030000 | 46.990000 | 2.500000 | 92.500000 | 5.000000 | 0.520000 | 100.000000 | 1.820000 | 100.000000 | 0.700000 | 0.120000 | 2.350000 | 97.500000 | 0.030000 | 16.810000 | 114.910000
1SMB59 | 1SMB5949BT3G | 在供货 | Yes | 无 | 10.000000 | 0.500000 | 14.500000 | 65.000000 | 10.000000 | 48.070000 | 0.120000 | 2.350000 | 97.500000 | 0.030000 | 46.990000 | 2.500000 | 92.500000 | 5.000000 | 0.520000 | 100.000000 | 1.820000 | 100.000000 | 0.700000 | 0.120000 | 2.350000 | 97.500000 | 0.030000 | 16.810000 | 114.910000
1SMB59 | 1SMB5951BT3G | 在供货 | Yes | 无 | 10.000000 | 0.500000 | 14.500000 | 65.000000 | 10.000000 | 48.070000 | 0.120000 | 2.350000 | 97.500000 | 0.030000 | 46.990000 | 2.500000 | 92.500000 | 5.000000 | 0.520000 | 100.000000 | 1.820000 | 100.000000 | 0.700000 | 0.120000 | 2.350000 | 97.500000 | 0.030000 | 16.810000 | 114.910000
1SMB59 | 1SMB5952BT3G | 在供货 | Yes | 无 | 10.000000 | 0.500000 | 14.500000 | 65.000000 | 10.000000 | 48.070000 | 0.120000 | 2.350000 | 97.500000 | 0.030000 | 46.990000 | 2.500000 | 92.500000 | 5.000000 | 0.520000 | 100.000000 | 1.820000 | 100.000000 | 0.700000 | 0.120000 | 2.350000 | 97.500000 | 0.030000 | 16.810000 | 114.910000
1SMB59 | 1SMB5953BT3G | 在供货 | Yes | 无 | 10.000000 | 0.500000 | 14.500000 | 65.000000 | 10.000000 | 48.070000 | 0.120000 | 2.350000 | 97.500000 | 0.030000 | 46.990000 | 2.500000 | 92.500000 | 5.000000 | 0.520000 | 100.000000 | 1.820000 | 100.000000 | 0.700000 | 0.120000 | 2.350000 | 97.500000 | 0.030000 | 16.810000 | 114.910000
1SMB59 | 1SMB5954BT3G | 在供货 | Yes | 无 | 10.000000 | 0.500000 | 14.500000 | 65.000000 | 10.000000 | 48.070000 | 0.120000 | 2.350000 | 97.500000 | 0.030000 | 46.990000 | 2.500000 | 92.500000 | 5.000000 | 0.520000 | 100.000000 | 1.820000 | 100.000000 | 0.700000 | 0.120000 | 2.350000 | 97.500000 | 0.030000 | 16.810000 | 114.910000
1SMB59 | 1SMB5955BT3G | 在供货 | Yes | 无 | 10.000000 | 0.500000 | 14.500000 | 65.000000 | 10.000000 | 48.070000 | 0.120000 | 2.350000 | 97.500000 | 0.030000 | 46.990000 | 2.500000 | 92.500000 | 5.000000 | 0.520000 | 100.000000 | 1.820000 | 100.000000 | 0.700000 | 0.120000 | 2.350000 | 97.500000 | 0.030000 | 16.810000 | 114.910000
1SMB59 | 1SMB5956BT3G | 在供货 | Yes | 无 | 10.000000 | 0.500000 | 14.500000 | 65.000000 | 10.000000 | 48.070000 | 0.120000 | 2.350000 | 97.500000 | 0.030000 | 46.990000 | 2.500000 | 92.500000 | 5.000000 | 0.520000 | 100.000000 | 1.820000 | 100.000000 | 0.700000 | 0.120000 | 2.350000 | 97.500000 | 0.030000 | 16.810000 | 114.910000
1SMB59 | SZ1SMB5913BT3G | 在供货 | Yes | 无 | 10.000000 | 0.500000 | 14.500000 | 65.000000 | 10.000000 | 48.070000 | 0.120000 | 2.350000 | 97.500000 | 0.030000 | 46.990000 | 2.500000 | 92.500000 | 5.000000 | 0.520000 | 100.000000 | 1.820000 | 100.000000 | 0.700000 | 0.120000 | 2.350000 | 97.500000 | 0.030000 | 16.810000 | 114.910000
1SMB59 | SZ1SMB5914BT3G | 在供货 | Yes | 无 | 10.000000 | 0.500000 | 14.500000 | 65.000000 | 10.000000 | 48.070000 | 0.120000 | 2.350000 | 97.500000 | 0.030000 | 46.990000 | 2.500000 | 92.500000 | 5.000000 | 0.520000 | 100.000000 | 1.820000 | 100.000000 | 0.700000 | 0.120000 | 2.350000 | 97.500000 | 0.030000 | 16.810000 | 114.910000
1SMB59 | SZ1SMB5915BT3G | 在供货 | Yes | 无 | 10.000000 | 0.500000 | 14.500000 | 65.000000 | 10.000000 | 48.070000 | 0.120000 | 2.350000 | 97.500000 | 0.030000 | 46.990000 | 2.500000 | 92.500000 | 5.000000 | 0.520000 | 100.000000 | 1.820000 | 100.000000 | 0.700000 | 0.120000 | 2.350000 | 97.500000 | 0.030000 | 16.810000 | 114.910000
1SMB59 | SZ1SMB5916BT3G | 在供货 | Yes | 无 | 10.000000 | 0.500000 | 14.500000 | 65.000000 | 10.000000 | 48.070000 | 0.120000 | 2.350000 | 97.500000 | 0.030000 | 46.990000 | 2.500000 | 92.500000 | 5.000000 | 0.520000 | 100.000000 | 1.820000 | 100.000000 | 0.700000 | 0.120000 | 2.350000 | 97.500000 | 0.030000 | 16.810000 | 114.910000
1SMB59 | SZ1SMB5917BT3G | 在供货 | Yes | 无 | 10.000000 | 0.500000 | 14.500000 | 65.000000 | 10.000000 | 48.070000 | 0.120000 | 2.350000 | 97.500000 | 0.030000 | 46.990000 | 2.500000 | 92.500000 | 5.000000 | 0.520000 | 100.000000 | 1.820000 | 100.000000 | 0.700000 | 0.120000 | 2.350000 | 97.500000 | 0.030000 | 16.810000 | 114.910000
1SMB59 | SZ1SMB5918BT3G | 在供货 | Yes | 无 | 10.000000 | 0.500000 | 14.500000 | 65.000000 | 10.000000 | 48.070000 | 0.120000 | 2.350000 | 97.500000 | 0.030000 | 46.990000 | 2.500000 | 92.500000 | 5.000000 | 0.520000 | 100.000000 | 1.820000 | 100.000000 | 0.700000 | 0.200000 | 2.540000 | 96.750000 | 0.150000 | 16.810000 | 114.910000
1SMB59 | SZ1SMB5919BT3G | 在供货 | Yes | 无 | 10.000000 | 0.500000 | 14.500000 | 65.000000 | 10.000000 | 48.070000 | 0.120000 | 2.350000 | 97.500000 | 0.030000 | 46.990000 | 2.500000 | 92.500000 | 5.000000 | 0.520000 | 100.000000 | 1.820000 | 100.000000 | 0.700000 | 0.120000 | 2.350000 | 97.500000 | 0.030000 | 16.810000 | 114.910000
1SMB59 | SZ1SMB5920BT3G | 在供货 | Yes | 无 | 10.000000 | 0.500000 | 14.500000 | 65.000000 | 10.000000 | 48.070000 | 0.120000 | 2.350000 | 97.500000 | 0.030000 | 46.990000 | 2.500000 | 92.500000 | 5.000000 | 0.520000 | 100.000000 | 1.820000 | 100.000000 | 0.700000 | 0.120000 | 2.350000 | 97.500000 | 0.030000 | 16.810000 | 114.910000
1SMB59 | SZ1SMB5921BT3G | 在供货 | Yes | 无 | 10.000000 | 0.500000 | 14.500000 | 65.000000 | 10.000000 | 48.070000 | 0.120000 | 2.350000 | 97.500000 | 0.030000 | 46.990000 | 2.500000 | 92.500000 | 5.000000 | 0.520000 | 100.000000 | 1.820000 | 100.000000 | 0.700000 | 0.120000 | 2.350000 | 97.500000 | 0.030000 | 16.810000 | 114.910000
1SMB59 | SZ1SMB5922BT3G | 在供货 | Yes | 无 | 10.000000 | 0.500000 | 14.500000 | 65.000000 | 10.000000 | 48.070000 | 0.120000 | 2.350000 | 97.500000 | 0.030000 | 46.990000 | 2.500000 | 92.500000 | 5.000000 | 0.520000 | 100.000000 | 1.820000 | 100.000000 | 0.700000 | 0.120000 | 2.350000 | 97.500000 | 0.030000 | 16.810000 | 114.910000
1SMB59 | SZ1SMB5923BT3G | 在供货 | Yes | 无 | 10.000000 | 0.500000 | 14.500000 | 65.000000 | 10.000000 | 48.070000 | 0.120000 | 2.350000 | 97.500000 | 0.030000 | 46.990000 | 2.500000 | 92.500000 | 5.000000 | 0.520000 | 100.000000 | 1.820000 | 100.000000 | 0.700000 | 0.120000 | 2.350000 | 97.500000 | 0.030000 | 16.810000 | 114.910000
1SMB59 | SZ1SMB5924BT3G | 最后供货 | Yes | 无 | 10.000000 | 0.500000 | 14.500000 | 65.000000 | 10.000000 | 48.070000 | 0.100000 | 2.400000 | 97.500000 | 0 | 46.990000 | 2.500000 | 92.500000 | 5.000000 | 3.450000 | 100.000000 | 1.820000 | 100.000000 | 1.120000 | 0 | 0 | 0 | 0 | 0 | 101.450000
1SMB59 | SZ1SMB5925BT3G | 在供货 | Yes | 无 | 10.000000 | 0.500000 | 14.500000 | 65.000000 | 10.000000 | 48.070000 | 0.120000 | 2.350000 | 97.500000 | 0.030000 | 46.990000 | 2.500000 | 92.500000 | 5.000000 | 0.520000 | 100.000000 | 1.820000 | 100.000000 | 0.700000 | 0.120000 | 2.350000 | 97.500000 | 0.030000 | 16.810000 | 114.910000
1SMB59 | SZ1SMB5926BT3G | 在供货 | Yes | 无 | 10.000000 | 0.500000 | 14.500000 | 65.000000 | 10.000000 | 48.070000 | 0.120000 | 2.350000 | 97.500000 | 0.030000 | 46.990000 | 2.500000 | 92.500000 | 5.000000 | 0.520000 | 100.000000 | 1.820000 | 100.000000 | 0.700000 | 0.120000 | 2.350000 | 97.500000 | 0.030000 | 16.810000 | 114.910000
1SMB59 | SZ1SMB5927BT3G | 在供货 | Yes | 无 | 10.000000 | 0.500000 | 14.500000 | 65.000000 | 10.000000 | 48.070000 | 0.100000 | 2.400000 | 97.500000 | 0 | 46.990000 | 2.500000 | 92.500000 | 5.000000 | 3.450000 | 100.000000 | 1.820000 | 100.000000 | 1.120000 | 0 | 0 | 0 | 0 | 0 | 101.450000
1SMB59 | SZ1SMB5928BT3G | 在供货 | Yes | 无 | 10.000000 | 0.500000 | 14.500000 | 65.000000 | 10.000000 | 48.070000 | 0.100000 | 2.400000 | 97.500000 | 0 | 46.990000 | 2.500000 | 92.500000 | 5.000000 | 3.450000 | 100.000000 | 1.820000 | 100.000000 | 1.120000 | 0 | 0 | 0 | 0 | 0 | 101.450000
1SMB59 | SZ1SMB5929BT3G | 在供货 | Yes | 无 | 10.000000 | 0.500000 | 14.500000 | 65.000000 | 10.000000 | 48.070000 | 0.100000 | 2.400000 | 97.500000 | 0 | 46.990000 | 2.500000 | 92.500000 | 5.000000 | 3.450000 | 100.000000 | 1.820000 | 100.000000 | 1.120000 | 0 | 0 | 0 | 0 | 0 | 101.450000
1SMB59 | SZ1SMB5930BT3G | 在供货 | Yes | 无 | 10.000000 | 0.500000 | 14.500000 | 65.000000 | 10.000000 | 48.070000 | 0.100000 | 2.400000 | 97.500000 | 0 | 46.990000 | 2.500000 | 92.500000 | 5.000000 | 3.450000 | 100.000000 | 1.820000 | 100.000000 | 1.120000 | 0 | 0 | 0 | 0 | 0 | 101.450000
1SMB59 | SZ1SMB5931BT3G | 在供货 | Yes | 无 | 10.000000 | 0.500000 | 14.500000 | 65.000000 | 10.000000 | 48.070000 | 0.100000 | 2.400000 | 97.500000 | 0 | 46.990000 | 2.500000 | 92.500000 | 5.000000 | 3.450000 | 100.000000 | 1.820000 | 100.000000 | 1.120000 | 0 | 0 | 0 | 0 | 0 | 101.450000
1SMB59 | SZ1SMB5932BT3G | 在供货 | Yes | 无 | 10.000000 | 0.500000 | 14.500000 | 65.000000 | 10.000000 | 48.070000 | 0.120000 | 2.350000 | 97.500000 | 0.030000 | 46.990000 | 2.500000 | 92.500000 | 5.000000 | 0.520000 | 100.000000 | 1.820000 | 100.000000 | 0.700000 | 0.120000 | 2.350000 | 97.500000 | 0.030000 | 16.810000 | 114.910000
1SMB59 | SZ1SMB5933BT3G | 在供货 | Yes | 无 | 10.000000 | 0.500000 | 14.500000 | 65.000000 | 10.000000 | 48.070000 | 0.120000 | 2.350000 | 97.500000 | 0.030000 | 46.990000 | 2.500000 | 92.500000 | 5.000000 | 0.520000 | 100.000000 | 1.820000 | 100.000000 | 0.700000 | 0.120000 | 2.350000 | 97.500000 | 0.030000 | 16.810000 | 114.910000
1SMB59 | SZ1SMB5934BT3G | 在供货 | Yes | 无 | 10.000000 | 0.500000 | 14.500000 | 65.000000 | 10.000000 | 48.070000 | 0.120000 | 2.350000 | 97.500000 | 0.030000 | 46.990000 | 2.500000 | 92.500000 | 5.000000 | 0.520000 | 100.000000 | 1.820000 | 100.000000 | 0.700000 | 0.120000 | 2.350000 | 97.500000 | 0.030000 | 16.810000 | 114.910000
1SMB59 | SZ1SMB5935BT3G | 在供货 | Yes | 无 | 10.000000 | 0.500000 | 14.500000 | 65.000000 | 10.000000 | 48.070000 | 0.120000 | 2.350000 | 97.500000 | 0.030000 | 46.990000 | 2.500000 | 92.500000 | 5.000000 | 0.520000 | 100.000000 | 1.820000 | 100.000000 | 0.700000 | 0.120000 | 2.350000 | 97.500000 | 0.030000 | 16.810000 | 114.910000
| SZ1SMB5935BT3G-VF01 | 在供货 | Yes | 无 | 10.000000 | 0.500000 | 14.500000 | 65.000000 | 10.000000 | 48.070000 | 0.100000 | 2.300000 | 97.500000 | 0.100000 | 46.990000 | 2.500000 | 92.500000 | 5.000000 | 3.450000 | 100.000000 | 1.820000 | 100.000000 | 1.120000 | 0 | 0 | 0 | 0 | 0 | 101.450000
1SMB59 | SZ1SMB5936BT3G | 在供货 | Yes | 无 | 10.000000 | 0.500000 | 14.500000 | 65.000000 | 10.000000 | 48.070000 | 0.120000 | 2.350000 | 97.500000 | 0.030000 | 46.990000 | 2.500000 | 92.500000 | 5.000000 | 0.520000 | 100.000000 | 1.820000 | 100.000000 | 0.700000 | 0.120000 | 2.350000 | 97.500000 | 0.030000 | 16.810000 | 114.910000
1SMB59 | SZ1SMB5937BT3G | 在供货 | Yes | 无 | 10.000000 | 0.500000 | 14.500000 | 65.000000 | 10.000000 | 48.070000 | 0.120000 | 2.350000 | 97.500000 | 0.030000 | 46.990000 | 2.500000 | 92.500000 | 5.000000 | 0.520000 | 100.000000 | 1.820000 | 100.000000 | 0.700000 | 0.120000 | 2.350000 | 97.500000 | 0.030000 | 16.810000 | 114.910000
1SMB59 | SZ1SMB5938BT3G | 在供货 | Yes | 无 | 10.000000 | 0.500000 | 14.500000 | 65.000000 | 10.000000 | 48.070000 | 0.120000 | 2.350000 | 97.500000 | 0.030000 | 46.990000 | 2.500000 | 92.500000 | 5.000000 | 0.520000 | 100.000000 | 1.820000 | 100.000000 | 0.700000 | 0.120000 | 2.350000 | 97.500000 | 0.030000 | 16.810000 | 114.910000
| SZ1SMB5938BT3G-VF01 | 在供货 | Yes | 无 | 10.000000 | 0.500000 | 14.500000 | 65.000000 | 10.000000 | 48.070000 | 0.100000 | 2.300000 | 97.500000 | 0.100000 | 46.990000 | 2.500000 | 92.500000 | 5.000000 | 3.450000 | 100.000000 | 1.820000 | 100.000000 | 1.120000 | 0 | 0 | 0 | 0 | 0 | 101.450000
1SMB59 | SZ1SMB5939BT3G | 在供货 | Yes | 无 | 10.000000 | 0.500000 | 14.500000 | 65.000000 | 10.000000 | 48.070000 | 0.120000 | 2.350000 | 97.500000 | 0.030000 | 46.990000 | 2.500000 | 92.500000 | 5.000000 | 0.520000 | 100.000000 | 1.820000 | 100.000000 | 0.700000 | 0.120000 | 2.350000 | 97.500000 | 0.030000 | 16.810000 | 114.910000
1SMB59 | SZ1SMB5940BT3G | 在供货 | Yes | 无 | 10.000000 | 0.500000 | 14.500000 | 65.000000 | 10.000000 | 48.070000 | 0.120000 | 2.350000 | 97.500000 | 0.030000 | 46.990000 | 2.500000 | 92.500000 | 5.000000 | 0.520000 | 100.000000 | 1.820000 | 100.000000 | 0.700000 | 0.120000 | 2.350000 | 97.500000 | 0.030000 | 16.810000 | 114.910000
1SMB59 | SZ1SMB5941BT3G | 在供货 | Yes | 无 | 10.000000 | 0.500000 | 14.500000 | 65.000000 | 10.000000 | 48.070000 | 0.120000 | 2.350000 | 97.500000 | 0.030000 | 46.990000 | 2.500000 | 92.500000 | 5.000000 | 0.520000 | 100.000000 | 1.820000 | 100.000000 | 0.700000 | 0.120000 | 2.350000 | 97.500000 | 0.030000 | 16.810000 | 114.910000
1SMB59 | SZ1SMB5942BT3G | 在供货 | Yes | 无 | 10.000000 | 0.500000 | 14.500000 | 65.000000 | 10.000000 | 48.070000 | 0.120000 | 2.350000 | 97.500000 | 0.030000 | 46.990000 | 2.500000 | 92.500000 | 5.000000 | 0.520000 | 100.000000 | 1.820000 | 100.000000 | 0.700000 | 0.120000 | 2.350000 | 97.500000 | 0.030000 | 16.810000 | 114.910000
1SMB59 | SZ1SMB5943BT3G | 在供货 | Yes | 无 | 10.000000 | 0.500000 | 14.500000 | 65.000000 | 10.000000 | 48.070000 | 0.120000 | 2.350000 | 97.500000 | 0.030000 | 46.990000 | 2.500000 | 92.500000 | 5.000000 | 0.520000 | 100.000000 | 1.820000 | 100.000000 | 0.700000 | 0.120000 | 2.350000 | 97.500000 | 0.030000 | 16.810000 | 114.910000
1SMB59 | SZ1SMB5944BT3G | 在供货 | Yes | 无 | 10.000000 | 0.500000 | 14.500000 | 65.000000 | 10.000000 | 48.070000 | 0.120000 | 2.350000 | 97.500000 | 0.030000 | 46.990000 | 2.500000 | 92.500000 | 5.000000 | 0.520000 | 100.000000 | 1.820000 | 100.000000 | 0.700000 | 0.120000 | 2.350000 | 97.500000 | 0.030000 | 16.810000 | 114.910000
1SMB59 | SZ1SMB5945BT3G | 在供货 | Yes | 无 | 10.000000 | 0.500000 | 14.500000 | 65.000000 | 10.000000 | 48.070000 | 0.120000 | 2.350000 | 97.500000 | 0.030000 | 46.990000 | 2.500000 | 92.500000 | 5.000000 | 0.520000 | 100.000000 | 1.820000 | 100.000000 | 0.700000 | 0.120000 | 2.350000 | 97.500000 | 0.030000 | 16.810000 | 114.910000
1SMB59 | SZ1SMB5946BT3G | 在供货 | Yes | 无 | 10.000000 | 0.500000 | 14.500000 | 65.000000 | 10.000000 | 48.070000 | 0.120000 | 2.350000 | 97.500000 | 0.030000 | 46.990000 | 2.500000 | 92.500000 | 5.000000 | 0.520000 | 100.000000 | 1.820000 | 100.000000 | 0.700000 | 0.120000 | 2.350000 | 97.500000 | 0.030000 | 16.810000 | 114.910000
1SMB59 | SZ1SMB5947BT3G | 在供货 | Yes | 无 | 10.000000 | 0.500000 | 14.500000 | 65.000000 | 10.000000 | 48.070000 | 0.120000 | 2.350000 | 97.500000 | 0.030000 | 46.990000 | 2.500000 | 92.500000 | 5.000000 | 0.520000 | 100.000000 | 1.820000 | 100.000000 | 0.700000 | 0.120000 | 2.350000 | 97.500000 | 0.030000 | 16.810000 | 114.910000
1SMB59 | SZ1SMB5948BT3G | 在供货 | Yes | 无 | 10.000000 | 0.500000 | 14.500000 | 65.000000 | 10.000000 | 48.070000 | 0.120000 | 2.350000 | 97.500000 | 0.030000 | 46.990000 | 2.500000 | 92.500000 | 5.000000 | 0.520000 | 100.000000 | 1.820000 | 100.000000 | 0.700000 | 0.120000 | 2.350000 | 97.500000 | 0.030000 | 16.810000 | 114.910000
1SMB59 | SZ1SMB5949BT3G | 在供货 | Yes | 无 | 10.000000 | 0.500000 | 14.500000 | 65.000000 | 10.000000 | 48.070000 | 0.120000 | 2.350000 | 97.500000 | 0.030000 | 46.990000 | 2.500000 | 92.500000 | 5.000000 | 0.520000 | 100.000000 | 1.820000 | 100.000000 | 0.700000 | 0.120000 | 2.350000 | 97.500000 | 0.030000 | 16.810000 | 114.910000
1SMB59 | SZ1SMB5951BT3G | 在供货 | Yes | 无 | 10.000000 | 0.500000 | 14.500000 | 65.000000 | 10.000000 | 48.070000 | 0.120000 | 2.350000 | 97.500000 | 0.030000 | 46.990000 | 2.500000 | 92.500000 | 5.000000 | 0.520000 | 100.000000 | 1.820000 | 100.000000 | 0.700000 | 0.120000 | 2.350000 | 97.500000 | 0.030000 | 16.810000 | 114.910000
1SMB59 | SZ1SMB5952BT3G | 在供货 | Yes | 无 | 10.000000 | 0.500000 | 14.500000 | 65.000000 | 10.000000 | 48.070000 | 0.120000 | 2.350000 | 97.500000 | 0.030000 | 46.990000 | 2.500000 | 92.500000 | 5.000000 | 0.520000 | 100.000000 | 1.820000 | 100.000000 | 0.700000 | 0.120000 | 2.350000 | 97.500000 | 0.030000 | 16.810000 | 114.910000
1SMB59 | SZ1SMB5953BT3G | 在供货 | Yes | 无 | 10.000000 | 0.500000 | 14.500000 | 65.000000 | 10.000000 | 48.070000 | 0.120000 | 2.350000 | 97.500000 | 0.030000 | 46.990000 | 2.500000 | 92.500000 | 5.000000 | 0.520000 | 100.000000 | 1.820000 | 100.000000 | 0.700000 | 0.120000 | 2.350000 | 97.500000 | 0.030000 | 16.810000 | 114.910000
1SMB59 | SZ1SMB5956BT3G | 在供货 | Yes | 无 | 10.000000 | 0.500000 | 14.500000 | 65.000000 | 10.000000 | 48.070000 | 0.120000 | 2.350000 | 97.500000 | 0.030000 | 46.990000 | 2.500000 | 92.500000 | 5.000000 | 0.520000 | 100.000000 | 1.820000 | 100.000000 | 0.700000 | 0.120000 | 2.350000 | 97.500000 | 0.030000 | 16.810000 | 114.910000
原料公开免责声明
注意：尽管我们竭诚为您提供最准确的信息，但我们不能保证其
其完整性与准确性，因为数据依据不同范畴来汇编，及某些信息
分包商和原材料供应商为了保护其专有商业信息而可能未予以提供。
基于上述考虑，本信息仅供用于估计这些器件的平均重量以及
预计会有很大毒性的金属成分。这些估计并不包括迹线层的搀杂物和所含的金属材料
成品中的硅器件内。
There is no intentional use of RoHS restricted substances.
Lead (Pb) and lead oxide (PbO) are exempted with the RoHS exemption 7(a), 7(c) and 15.
如欲了解有关材料成分计算的更详细解释，请点击查看我们的《产品化学成分手册》：