## BZX84
onsemi
4/19/2024
基础器件 | 供订购的器件 | 状况 | 无卤素 | 无铅 | Mold Compound-Black | [7 empty] | 引线框 |  |  |  | 镀层 |  | 裸片 |  | Wire Bond - Cu |  | 总计
[5 empty] | Boron zinc hydroxide oxide[%] | Zinc Monoxide (ZnO)[%] | 2,4,6-triamino-s-triazincompd.withs-triazine-triol[%] | Silica Amorphous (SiO2)[%] | Carbon Black (C)[%] | Ortho-Cresol Novolac Resin[%] | Phenolic Resin (Novolac)[%] | 重量[mg] | Nickel (Ni)[%] | Iron (Fe)[%] | Copper (Cu)[%] | 重量[mg] | Tin (Sn)[%] | 重量[mg] | Silicon (Si)[%] | 重量[mg] | Copper (Cu)[%] | 重量[mg] | 重量[mg]
[5 empty] | 138265-88-0 | 1314-13-2 | 37640-57-6 | 7631-86-9 | 1333-86-4 | 29690-82-2 | 9003-35-4 | 不适用(N/A) | 7440-02-0 | 7439-89-6 | 7440-50-8 | 不适用(N/A) | 7440-31-5 | 不适用(N/A) | 7440-21-3 | 不适用(N/A) | 7440-50-8 | 不适用(N/A) | 不适用(N/A)
BZX84 | BZX84B10LT1G | 在供货 | Yes | 是 | 3.000000 | 0.500000 | 3.000000 | 80.000000 | 1.000000 | 8.000000 | 4.500000 | 4.900000 | 36.300000 | 50.200000 | 13.500000 | 2.920000 | 100.000000 | 0.140000 | 100.000000 | 0.050000 | 100.000000 | 0.010000 | 8.020000
BZX84 | BZX84B12LT1G | 在供货 | Yes | 是 | 3.000000 | 0.500000 | 3.000000 | 80.000000 | 1.000000 | 8.000000 | 4.500000 | 4.900000 | 36.300000 | 50.200000 | 13.500000 | 2.920000 | 100.000000 | 0.140000 | 100.000000 | 0.050000 | 100.000000 | 0.010000 | 8.020000
BZX84 | BZX84B15LT1G | 在供货 | Yes | 是 | 3.000000 | 0.500000 | 3.000000 | 80.000000 | 1.000000 | 8.000000 | 4.500000 | 4.900000 | 36.300000 | 50.200000 | 13.500000 | 2.920000 | 100.000000 | 0.140000 | 100.000000 | 0.050000 | 100.000000 | 0.010000 | 8.020000
BZX84 | BZX84B16LT1G | 在供货 | Yes | 是 | 3.000000 | 0.500000 | 3.000000 | 80.000000 | 1.000000 | 8.000000 | 4.500000 | 4.900000 | 36.300000 | 50.200000 | 13.500000 | 2.920000 | 100.000000 | 0.140000 | 100.000000 | 0.050000 | 100.000000 | 0.010000 | 8.020000
BZX84 | BZX84B18LT1G | 在供货 | Yes | 是 | 3.000000 | 0.500000 | 3.000000 | 80.000000 | 1.000000 | 8.000000 | 4.500000 | 4.900000 | 36.300000 | 50.200000 | 13.500000 | 2.920000 | 100.000000 | 0.140000 | 100.000000 | 0.050000 | 100.000000 | 0.010000 | 8.020000
BZX84 | BZX84B22LT1G | 在供货 | Yes | 是 | 3.000000 | 0.500000 | 3.000000 | 80.000000 | 1.000000 | 8.000000 | 4.500000 | 4.900000 | 36.300000 | 50.200000 | 13.500000 | 2.920000 | 100.000000 | 0.140000 | 100.000000 | 0.050000 | 100.000000 | 0.010000 | 8.020000
BZX84 | BZX84B24LT1G | 在供货 | Yes | 是 | 3.000000 | 0.500000 | 3.000000 | 80.000000 | 1.000000 | 8.000000 | 4.500000 | 4.900000 | 36.300000 | 50.200000 | 13.500000 | 2.920000 | 100.000000 | 0.140000 | 100.000000 | 0.050000 | 100.000000 | 0.010000 | 8.020000
BZX84 | BZX84B27LT1G | 在供货 | Yes | 是 | 3.000000 | 0.500000 | 3.000000 | 80.000000 | 1.000000 | 8.000000 | 4.500000 | 4.900000 | 36.300000 | 50.200000 | 13.500000 | 2.920000 | 100.000000 | 0.140000 | 100.000000 | 0.050000 | 100.000000 | 0.010000 | 8.020000
BZX84 | BZX84B3V3LT1G | 在供货 | Yes | 是 | 3.000000 | 0.500000 | 3.000000 | 80.000000 | 1.000000 | 8.000000 | 4.500000 | 4.900000 | 36.300000 | 50.200000 | 13.500000 | 2.920000 | 100.000000 | 0.140000 | 100.000000 | 0.050000 | 100.000000 | 0.010000 | 8.020000
BZX84 | BZX84B4V7LT1G | 在供货 | Yes | 是 | 3.000000 | 0.500000 | 3.000000 | 80.000000 | 1.000000 | 8.000000 | 4.500000 | 4.900000 | 36.300000 | 50.200000 | 13.500000 | 2.920000 | 100.000000 | 0.140000 | 100.000000 | 0.050000 | 100.000000 | 0.010000 | 8.020000
BZX84 | BZX84B5V1LT1G | 在供货 | Yes | 是 | 3.000000 | 0.500000 | 3.000000 | 80.000000 | 1.000000 | 8.000000 | 4.500000 | 4.900000 | 36.300000 | 50.200000 | 13.500000 | 2.920000 | 100.000000 | 0.140000 | 100.000000 | 0.050000 | 100.000000 | 0.010000 | 8.020000
BZX84 | BZX84B5V6LT1G | 在供货 | Yes | 是 | 3.000000 | 0.500000 | 3.000000 | 80.000000 | 1.000000 | 8.000000 | 4.500000 | 4.900000 | 36.300000 | 50.200000 | 13.500000 | 2.920000 | 100.000000 | 0.140000 | 100.000000 | 0.050000 | 100.000000 | 0.010000 | 8.020000
BZX84 | BZX84B6V2LT1G | 在供货 | Yes | 是 | 3.000000 | 0.500000 | 3.000000 | 80.000000 | 1.000000 | 8.000000 | 4.500000 | 4.900000 | 36.300000 | 50.200000 | 13.500000 | 2.920000 | 100.000000 | 0.140000 | 100.000000 | 0.050000 | 100.000000 | 0.010000 | 8.020000
BZX84 | BZX84B6V8LT1G | 在供货 | Yes | 是 | 3.000000 | 0.500000 | 3.000000 | 80.000000 | 1.000000 | 8.000000 | 4.500000 | 4.900000 | 36.300000 | 50.200000 | 13.500000 | 2.920000 | 100.000000 | 0.140000 | 100.000000 | 0.050000 | 100.000000 | 0.010000 | 8.020000
BZX84 | BZX84B7V5LT1G | 在供货 | Yes | 是 | 3.000000 | 0.500000 | 3.000000 | 80.000000 | 1.000000 | 8.000000 | 4.500000 | 4.900000 | 36.300000 | 50.200000 | 13.500000 | 2.920000 | 100.000000 | 0.140000 | 100.000000 | 0.050000 | 100.000000 | 0.010000 | 8.020000
BZX84 | BZX84B8V2LT1G | 在供货 | Yes | 是 | 3.000000 | 0.500000 | 3.000000 | 80.000000 | 1.000000 | 8.000000 | 4.500000 | 4.900000 | 36.300000 | 50.200000 | 13.500000 | 2.920000 | 100.000000 | 0.140000 | 100.000000 | 0.050000 | 100.000000 | 0.010000 | 8.020000
BZX84 | BZX84B9V1LT1G | 在供货 | Yes | 是 | 3.000000 | 0.500000 | 3.000000 | 80.000000 | 1.000000 | 8.000000 | 4.500000 | 4.900000 | 36.300000 | 50.200000 | 13.500000 | 2.920000 | 100.000000 | 0.140000 | 100.000000 | 0.050000 | 100.000000 | 0.010000 | 8.020000
BZX84 | BZX84C10LT1G | 在供货 | Yes | 是 | 3.000000 | 0.500000 | 3.000000 | 80.000000 | 1.000000 | 8.000000 | 4.500000 | 4.900000 | 36.300000 | 50.200000 | 13.500000 | 2.920000 | 100.000000 | 0.140000 | 100.000000 | 0.050000 | 100.000000 | 0.010000 | 8.020000
BZX84 | BZX84C11LT1G | 在供货 | Yes | 是 | 3.000000 | 0.500000 | 3.000000 | 80.000000 | 1.000000 | 8.000000 | 4.500000 | 4.900000 | 36.300000 | 50.200000 | 13.500000 | 2.920000 | 100.000000 | 0.140000 | 100.000000 | 0.050000 | 100.000000 | 0.010000 | 8.020000
BZX84 | BZX84C12LT1G | 在供货 | Yes | 是 | 3.000000 | 0.500000 | 3.000000 | 80.000000 | 1.000000 | 8.000000 | 4.500000 | 4.900000 | 36.300000 | 50.200000 | 13.500000 | 2.920000 | 100.000000 | 0.140000 | 100.000000 | 0.050000 | 100.000000 | 0.010000 | 8.020000
BZX84 | BZX84C13LT1G | 在供货 | Yes | 是 | 3.000000 | 0.500000 | 3.000000 | 80.000000 | 1.000000 | 8.000000 | 4.500000 | 4.900000 | 36.300000 | 50.200000 | 13.500000 | 2.920000 | 100.000000 | 0.140000 | 100.000000 | 0.050000 | 100.000000 | 0.010000 | 8.020000
BZX84 | BZX84C15LT1G | 在供货 | Yes | 是 | 3.000000 | 0.500000 | 3.000000 | 80.000000 | 1.000000 | 8.000000 | 4.500000 | 4.900000 | 36.300000 | 50.200000 | 13.500000 | 2.920000 | 100.000000 | 0.140000 | 100.000000 | 0.050000 | 100.000000 | 0.010000 | 8.020000
BZX84 | BZX84C15LT3G | 在供货 | Yes | 是 | 3.000000 | 0.500000 | 3.000000 | 80.000000 | 1.000000 | 8.000000 | 4.500000 | 4.900000 | 36.300000 | 50.200000 | 13.500000 | 2.920000 | 100.000000 | 0.140000 | 100.000000 | 0.050000 | 100.000000 | 0.010000 | 8.020000
BZX84 | BZX84C16LT1G | 在供货 | Yes | 是 | 3.000000 | 0.500000 | 3.000000 | 80.000000 | 1.000000 | 8.000000 | 4.500000 | 4.900000 | 36.300000 | 50.200000 | 13.500000 | 2.920000 | 100.000000 | 0.140000 | 100.000000 | 0.050000 | 100.000000 | 0.010000 | 8.020000
BZX84 | BZX84C18LT1G | 在供货 | Yes | 是 | 3.000000 | 0.500000 | 3.000000 | 80.000000 | 1.000000 | 8.000000 | 4.500000 | 4.900000 | 36.300000 | 50.200000 | 13.500000 | 2.920000 | 100.000000 | 0.140000 | 100.000000 | 0.050000 | 100.000000 | 0.010000 | 8.020000
BZX84 | BZX84C18LT3G | 在供货 | Yes | 是 | 3.000000 | 0.500000 | 3.000000 | 80.000000 | 1.000000 | 8.000000 | 4.500000 | 4.900000 | 36.300000 | 50.200000 | 13.500000 | 2.920000 | 100.000000 | 0.140000 | 100.000000 | 0.050000 | 100.000000 | 0.010000 | 8.020000
BZX84 | BZX84C20LT1G | 在供货 | Yes | 是 | 3.000000 | 0.500000 | 3.000000 | 80.000000 | 1.000000 | 8.000000 | 4.500000 | 4.900000 | 36.300000 | 50.200000 | 13.500000 | 2.920000 | 100.000000 | 0.140000 | 100.000000 | 0.050000 | 100.000000 | 0.010000 | 8.020000
BZX84 | BZX84C22LT1G | 在供货 | Yes | 是 | 3.000000 | 0.500000 | 3.000000 | 80.000000 | 1.000000 | 8.000000 | 4.500000 | 4.900000 | 36.300000 | 50.200000 | 13.500000 | 2.920000 | 100.000000 | 0.140000 | 100.000000 | 0.050000 | 100.000000 | 0.010000 | 8.020000
BZX84 | BZX84C24LT1G | 在供货 | Yes | 是 | 3.000000 | 0.500000 | 3.000000 | 80.000000 | 1.000000 | 8.000000 | 4.500000 | 4.900000 | 36.300000 | 50.200000 | 13.500000 | 2.920000 | 100.000000 | 0.140000 | 100.000000 | 0.050000 | 100.000000 | 0.010000 | 8.020000
BZX84 | BZX84C27LT1G | 在供货 | Yes | 是 | 3.000000 | 0.500000 | 3.000000 | 80.000000 | 1.000000 | 8.000000 | 4.500000 | 4.900000 | 36.300000 | 50.200000 | 13.500000 | 2.920000 | 100.000000 | 0.140000 | 100.000000 | 0.050000 | 100.000000 | 0.010000 | 8.020000
BZX84 | BZX84C2V4LT1G | 在供货 | Yes | 是 | 3.000000 | 0.500000 | 3.000000 | 80.000000 | 1.000000 | 8.000000 | 4.500000 | 4.900000 | 36.300000 | 50.200000 | 13.500000 | 2.920000 | 100.000000 | 0.140000 | 100.000000 | 0.050000 | 100.000000 | 0.010000 | 8.020000
BZX84 | BZX84C2V7LT1G | 在供货 | Yes | 是 | 3.000000 | 0.500000 | 3.000000 | 80.000000 | 1.000000 | 8.000000 | 4.500000 | 4.900000 | 36.300000 | 50.200000 | 13.500000 | 2.920000 | 100.000000 | 0.140000 | 100.000000 | 0.050000 | 100.000000 | 0.010000 | 8.020000
BZX84 | BZX84C30LT1G | 在供货 | Yes | 是 | 3.000000 | 0.500000 | 3.000000 | 80.000000 | 1.000000 | 8.000000 | 4.500000 | 4.900000 | 36.300000 | 50.200000 | 13.500000 | 2.920000 | 100.000000 | 0.140000 | 100.000000 | 0.050000 | 100.000000 | 0.010000 | 8.020000
BZX84 | BZX84C33LT1G | 在供货 | Yes | 是 | 3.000000 | 0.500000 | 3.000000 | 80.000000 | 1.000000 | 8.000000 | 4.500000 | 4.900000 | 36.300000 | 50.200000 | 13.500000 | 2.920000 | 100.000000 | 0.140000 | 100.000000 | 0.050000 | 100.000000 | 0.010000 | 8.020000
BZX84 | BZX84C33LT3G | 在供货 | Yes | 是 | 3.000000 | 0.500000 | 3.000000 | 80.000000 | 1.000000 | 8.000000 | 4.500000 | 4.900000 | 36.300000 | 50.200000 | 13.500000 | 2.920000 | 100.000000 | 0.140000 | 100.000000 | 0.050000 | 100.000000 | 0.010000 | 8.020000
BZX84 | BZX84C36LT1G | 在供货 | Yes | 是 | 3.000000 | 0.500000 | 3.000000 | 80.000000 | 1.000000 | 8.000000 | 4.500000 | 4.900000 | 36.300000 | 50.200000 | 13.500000 | 2.920000 | 100.000000 | 0.140000 | 100.000000 | 0.050000 | 100.000000 | 0.010000 | 8.020000
BZX84 | BZX84C39LT1G | 在供货 | Yes | 是 | 3.000000 | 0.500000 | 3.000000 | 80.000000 | 1.000000 | 8.000000 | 4.500000 | 4.900000 | 36.300000 | 50.200000 | 13.500000 | 2.920000 | 100.000000 | 0.140000 | 100.000000 | 0.050000 | 100.000000 | 0.010000 | 8.020000
BZX84 | BZX84C3V0LT1G | 在供货 | Yes | 是 | 3.000000 | 0.500000 | 3.000000 | 80.000000 | 1.000000 | 8.000000 | 4.500000 | 4.900000 | 36.300000 | 50.200000 | 13.500000 | 2.920000 | 100.000000 | 0.140000 | 100.000000 | 0.050000 | 100.000000 | 0.010000 | 8.020000
BZX84 | BZX84C3V3LT1G | 在供货 | Yes | 是 | 3.000000 | 0.500000 | 3.000000 | 80.000000 | 1.000000 | 8.000000 | 4.500000 | 4.900000 | 36.300000 | 50.200000 | 13.500000 | 2.920000 | 100.000000 | 0.140000 | 100.000000 | 0.050000 | 100.000000 | 0.010000 | 8.020000
BZX84 | BZX84C3V6LT1G | 在供货 | Yes | 是 | 3.000000 | 0.500000 | 3.000000 | 80.000000 | 1.000000 | 8.000000 | 4.500000 | 4.900000 | 36.300000 | 50.200000 | 13.500000 | 2.920000 | 100.000000 | 0.140000 | 100.000000 | 0.050000 | 100.000000 | 0.010000 | 8.020000
BZX84 | BZX84C3V9LT1G | 在供货 | Yes | 是 | 3.000000 | 0.500000 | 3.000000 | 80.000000 | 1.000000 | 8.000000 | 4.500000 | 4.900000 | 36.300000 | 50.200000 | 13.500000 | 2.920000 | 100.000000 | 0.140000 | 100.000000 | 0.050000 | 100.000000 | 0.010000 | 8.020000
BZX84 | BZX84C43LT1G | 在供货 | Yes | 是 | 3.000000 | 0.500000 | 3.000000 | 80.000000 | 1.000000 | 8.000000 | 4.500000 | 4.900000 | 36.300000 | 50.200000 | 13.500000 | 2.920000 | 100.000000 | 0.140000 | 100.000000 | 0.050000 | 100.000000 | 0.010000 | 8.020000
BZX84 | BZX84C47LT1G | 在供货 | Yes | 是 | 3.000000 | 0.500000 | 3.000000 | 80.000000 | 1.000000 | 8.000000 | 4.500000 | 4.900000 | 36.300000 | 50.200000 | 13.500000 | 2.920000 | 100.000000 | 0.140000 | 100.000000 | 0.050000 | 100.000000 | 0.010000 | 8.020000
BZX84 | BZX84C4V3LT1G | 在供货 | Yes | 是 | 3.000000 | 0.500000 | 3.000000 | 80.000000 | 1.000000 | 8.000000 | 4.500000 | 4.900000 | 36.300000 | 50.200000 | 13.500000 | 2.920000 | 100.000000 | 0.140000 | 100.000000 | 0.050000 | 100.000000 | 0.010000 | 8.020000
BZX84 | BZX84C4V3LT3G | 在供货 | Yes | 是 | 3.000000 | 0.500000 | 3.000000 | 80.000000 | 1.000000 | 8.000000 | 4.500000 | 4.900000 | 36.300000 | 50.200000 | 13.500000 | 2.920000 | 100.000000 | 0.140000 | 100.000000 | 0.050000 | 100.000000 | 0.010000 | 8.020000
BZX84 | BZX84C4V7LT1G | 在供货 | Yes | 是 | 3.000000 | 0.500000 | 3.000000 | 80.000000 | 1.000000 | 8.000000 | 4.500000 | 4.900000 | 36.300000 | 50.200000 | 13.500000 | 2.920000 | 100.000000 | 0.140000 | 100.000000 | 0.050000 | 100.000000 | 0.010000 | 8.020000
BZX84 | BZX84C4V7LT3G | 在供货 | Yes | 是 | 3.000000 | 0.500000 | 3.000000 | 80.000000 | 1.000000 | 8.000000 | 4.500000 | 4.900000 | 36.300000 | 50.200000 | 13.500000 | 2.920000 | 100.000000 | 0.140000 | 100.000000 | 0.050000 | 100.000000 | 0.010000 | 8.020000
BZX84 | BZX84C51LT1G | 在供货 | Yes | 是 | 3.000000 | 0.500000 | 3.000000 | 80.000000 | 1.000000 | 8.000000 | 4.500000 | 4.900000 | 36.300000 | 50.200000 | 13.500000 | 2.920000 | 100.000000 | 0.140000 | 100.000000 | 0.050000 | 100.000000 | 0.010000 | 8.020000
BZX84 | BZX84C56LT1G | 在供货 | Yes | 是 | 3.000000 | 0.500000 | 3.000000 | 80.000000 | 1.000000 | 8.000000 | 4.500000 | 4.900000 | 36.300000 | 50.200000 | 13.500000 | 2.920000 | 100.000000 | 0.140000 | 100.000000 | 0.050000 | 100.000000 | 0.010000 | 8.020000
BZX84 | BZX84C5V1LT1G | 在供货 | Yes | 是 | 3.000000 | 0.500000 | 3.000000 | 80.000000 | 1.000000 | 8.000000 | 4.500000 | 4.900000 | 36.300000 | 50.200000 | 13.500000 | 2.920000 | 100.000000 | 0.140000 | 100.000000 | 0.050000 | 100.000000 | 0.010000 | 8.020000
BZX84 | BZX84C5V1LT3G | 在供货 | Yes | 是 | 3.000000 | 0.500000 | 3.000000 | 80.000000 | 1.000000 | 8.000000 | 4.500000 | 4.900000 | 36.300000 | 50.200000 | 13.500000 | 2.920000 | 100.000000 | 0.140000 | 100.000000 | 0.050000 | 100.000000 | 0.010000 | 8.020000
BZX84 E-SERIES | BZX84C5V6ET3G | 在供货 | Yes | 是 | 3.000000 | 0.500000 | 3.000000 | 80.000000 | 1.000000 | 8.000000 | 4.500000 | 4.900000 | 36.300000 | 50.200000 | 13.500000 | 2.920000 | 100.000000 | 0.140000 | 100.000000 | 0.050000 | 100.000000 | 0.010000 | 8.020000
BZX84 | BZX84C5V6LT1G | 在供货 | Yes | 是 | 3.000000 | 0.500000 | 3.000000 | 80.000000 | 1.000000 | 8.000000 | 4.500000 | 4.900000 | 36.300000 | 50.200000 | 13.500000 | 2.920000 | 100.000000 | 0.140000 | 100.000000 | 0.050000 | 100.000000 | 0.010000 | 8.020000
BZX84 | BZX84C5V6LT3G | 在供货 | Yes | 是 | 3.000000 | 0.500000 | 3.000000 | 80.000000 | 1.000000 | 8.000000 | 4.500000 | 4.900000 | 36.300000 | 50.200000 | 13.500000 | 2.920000 | 100.000000 | 0.140000 | 100.000000 | 0.050000 | 100.000000 | 0.010000 | 8.020000
BZX84 | BZX84C62LT1G | 在供货 | Yes | 是 | 3.000000 | 0.500000 | 3.000000 | 80.000000 | 1.000000 | 8.000000 | 4.500000 | 4.900000 | 36.300000 | 50.200000 | 13.500000 | 2.920000 | 100.000000 | 0.140000 | 100.000000 | 0.050000 | 100.000000 | 0.010000 | 8.020000
BZX84 | BZX84C68LT1G | 在供货 | Yes | 是 | 3.000000 | 0.500000 | 3.000000 | 80.000000 | 1.000000 | 8.000000 | 4.500000 | 4.900000 | 36.300000 | 50.200000 | 13.500000 | 2.920000 | 100.000000 | 0.140000 | 100.000000 | 0.050000 | 100.000000 | 0.010000 | 8.020000
BZX84 E-SERIES | BZX84C6V2ET1G | 在供货 | Yes | 是 | 3.000000 | 0.500000 | 3.000000 | 80.000000 | 1.000000 | 8.000000 | 4.500000 | 4.900000 | 36.300000 | 50.200000 | 13.500000 | 2.920000 | 100.000000 | 0.140000 | 100.000000 | 0.050000 | 100.000000 | 0.010000 | 8.020000
BZX84 | BZX84C6V2LT1G | 在供货 | Yes | 是 | 3.000000 | 0.500000 | 3.000000 | 80.000000 | 1.000000 | 8.000000 | 4.500000 | 4.900000 | 36.300000 | 50.200000 | 13.500000 | 2.920000 | 100.000000 | 0.140000 | 100.000000 | 0.050000 | 100.000000 | 0.010000 | 8.020000
BZX84 | BZX84C6V2LT3G | 在供货 | Yes | 是 | 3.000000 | 0.500000 | 3.000000 | 80.000000 | 1.000000 | 8.000000 | 4.500000 | 4.900000 | 36.300000 | 50.200000 | 13.500000 | 2.920000 | 100.000000 | 0.140000 | 100.000000 | 0.050000 | 100.000000 | 0.010000 | 8.020000
BZX84 | BZX84C6V8LT1G | 在供货 | Yes | 是 | 3.000000 | 0.500000 | 3.000000 | 80.000000 | 1.000000 | 8.000000 | 4.500000 | 4.900000 | 36.300000 | 50.200000 | 13.500000 | 2.920000 | 100.000000 | 0.140000 | 100.000000 | 0.050000 | 100.000000 | 0.010000 | 8.020000
BZX84 | BZX84C6V8LT3G | 在供货 | Yes | 是 | 3.000000 | 0.500000 | 3.000000 | 80.000000 | 1.000000 | 8.000000 | 4.500000 | 4.900000 | 36.300000 | 50.200000 | 13.500000 | 2.920000 | 100.000000 | 0.140000 | 100.000000 | 0.050000 | 100.000000 | 0.010000 | 8.020000
BZX84 | BZX84C75LT1G | 在供货 | Yes | 是 | 3.000000 | 0.500000 | 3.000000 | 80.000000 | 1.000000 | 8.000000 | 4.500000 | 4.900000 | 36.300000 | 50.200000 | 13.500000 | 2.920000 | 100.000000 | 0.140000 | 100.000000 | 0.050000 | 100.000000 | 0.010000 | 8.020000
BZX84 | BZX84C7V5LT1G | 在供货 | Yes | 是 | 3.000000 | 0.500000 | 3.000000 | 80.000000 | 1.000000 | 8.000000 | 4.500000 | 4.900000 | 36.300000 | 50.200000 | 13.500000 | 2.920000 | 100.000000 | 0.140000 | 100.000000 | 0.050000 | 100.000000 | 0.010000 | 8.020000
BZX84 | BZX84C8V2LT1G | 在供货 | Yes | 是 | 3.000000 | 0.500000 | 3.000000 | 80.000000 | 1.000000 | 8.000000 | 4.500000 | 4.900000 | 36.300000 | 50.200000 | 13.500000 | 2.920000 | 100.000000 | 0.140000 | 100.000000 | 0.050000 | 100.000000 | 0.010000 | 8.020000
BZX84 | BZX84C9V1LT1G | 在供货 | Yes | 是 | 3.000000 | 0.500000 | 3.000000 | 80.000000 | 1.000000 | 8.000000 | 4.500000 | 4.900000 | 36.300000 | 50.200000 | 13.500000 | 2.920000 | 100.000000 | 0.140000 | 100.000000 | 0.050000 | 100.000000 | 0.010000 | 8.020000
BZX84 | BZX84C9V1LT3G | 在供货 | Yes | 是 | 3.000000 | 0.500000 | 3.000000 | 80.000000 | 1.000000 | 8.000000 | 4.500000 | 4.900000 | 36.300000 | 50.200000 | 13.500000 | 2.920000 | 100.000000 | 0.140000 | 100.000000 | 0.050000 | 100.000000 | 0.010000 | 8.020000
BZX84 | SZBZX84B10LT1G | 在供货 | Yes | 是 | 3.000000 | 0.500000 | 3.000000 | 80.000000 | 1.000000 | 8.000000 | 4.500000 | 4.900000 | 36.300000 | 50.200000 | 13.500000 | 2.920000 | 100.000000 | 0.140000 | 100.000000 | 0.050000 | 100.000000 | 0.010000 | 8.020000
BZX84 | SZBZX84B12LT1G | 在供货 | Yes | 是 | 3.000000 | 0.500000 | 3.000000 | 80.000000 | 1.000000 | 8.000000 | 4.500000 | 4.900000 | 36.300000 | 50.200000 | 13.500000 | 2.920000 | 100.000000 | 0.140000 | 100.000000 | 0.050000 | 100.000000 | 0.010000 | 8.020000
BZX84 | SZBZX84B15LT1G | 在供货 | Yes | 是 | 3.000000 | 0.500000 | 3.000000 | 80.000000 | 1.000000 | 8.000000 | 4.500000 | 4.900000 | 36.300000 | 50.200000 | 13.500000 | 2.920000 | 100.000000 | 0.140000 | 100.000000 | 0.050000 | 100.000000 | 0.010000 | 8.020000
BZX84 | SZBZX84B16LT1G | 在供货 | Yes | 是 | 0 | 0 | 0 | 0 | 0.500000 | 0 | 10.000000 | 4.900000 | 36.300000 | 50.200000 | 13.500000 | 2.920000 | 100.000000 | 0.140000 | 100.000000 | 0.050000 | 100.000000 | 0.010000 | 8.020000
BZX84 | SZBZX84B18LT1G | 在供货 | Yes | 是 | 0 | 0 | 0 | 0 | 0.500000 | 0 | 10.000000 | 4.900000 | 36.300000 | 50.200000 | 13.500000 | 2.920000 | 100.000000 | 0.140000 | 100.000000 | 0.050000 | 100.000000 | 0.010000 | 8.020000
BZX84 | SZBZX84B22LT1G | 在供货 | Yes | 是 | 0 | 0 | 0 | 0 | 0.500000 | 0 | 10.000000 | 4.900000 | 36.300000 | 50.200000 | 13.500000 | 2.920000 | 100.000000 | 0.140000 | 100.000000 | 0.050000 | 100.000000 | 0.010000 | 8.020000
BZX84 | SZBZX84B24LT1G | 在供货 | Yes | 是 | 3.000000 | 0.500000 | 3.000000 | 80.000000 | 1.000000 | 8.000000 | 4.500000 | 4.900000 | 36.300000 | 50.200000 | 13.500000 | 2.920000 | 100.000000 | 0.140000 | 100.000000 | 0.050000 | 100.000000 | 0.010000 | 8.020000
BZX84 | SZBZX84B27LT1G | 在供货 | Yes | 是 | 3.000000 | 0.500000 | 3.000000 | 80.000000 | 1.000000 | 8.000000 | 4.500000 | 4.900000 | 36.300000 | 50.200000 | 13.500000 | 2.920000 | 100.000000 | 0.140000 | 100.000000 | 0.050000 | 100.000000 | 0.010000 | 8.020000
BZX84 | SZBZX84B3V3LT1G | 在供货 | Yes | 是 | 3.000000 | 0.500000 | 3.000000 | 80.000000 | 1.000000 | 8.000000 | 4.500000 | 4.900000 | 36.300000 | 50.200000 | 13.500000 | 2.920000 | 100.000000 | 0.140000 | 100.000000 | 0.050000 | 100.000000 | 0.010000 | 8.020000
BZX84 | SZBZX84B4V7LT1G | 在供货 | Yes | 是 | 3.000000 | 0.500000 | 3.000000 | 80.000000 | 1.000000 | 8.000000 | 4.500000 | 4.900000 | 36.300000 | 50.200000 | 13.500000 | 2.920000 | 100.000000 | 0.140000 | 100.000000 | 0.050000 | 100.000000 | 0.010000 | 8.020000
BZX84 | SZBZX84B5V1LT1G | 在供货 | Yes | 是 | 3.000000 | 0.500000 | 3.000000 | 80.000000 | 1.000000 | 8.000000 | 4.500000 | 4.900000 | 36.300000 | 50.200000 | 13.500000 | 2.920000 | 100.000000 | 0.140000 | 100.000000 | 0.050000 | 100.000000 | 0.010000 | 8.020000
BZX84 | SZBZX84B5V6LT1G | 在供货 | Yes | 是 | 3.000000 | 0.500000 | 3.000000 | 80.000000 | 1.000000 | 8.000000 | 4.500000 | 4.900000 | 36.300000 | 50.200000 | 13.500000 | 2.920000 | 100.000000 | 0.140000 | 100.000000 | 0.050000 | 100.000000 | 0.010000 | 8.020000
BZX84 | SZBZX84B6V2LT1G | 在供货 | Yes | 是 | 0 | 0 | 0 | 0 | 0.500000 | 0 | 10.000000 | 4.900000 | 36.300000 | 50.200000 | 13.500000 | 2.920000 | 100.000000 | 0.140000 | 100.000000 | 0.050000 | 100.000000 | 0.010000 | 8.020000
BZX84 | SZBZX84B6V8LT1G | 在供货 | Yes | 是 | 3.000000 | 0.500000 | 3.000000 | 80.000000 | 1.000000 | 8.000000 | 4.500000 | 4.900000 | 36.300000 | 50.200000 | 13.500000 | 2.920000 | 100.000000 | 0.140000 | 100.000000 | 0.050000 | 0 | 0 | 8.020000
BZX84 | SZBZX84B7V5LT1G | 在供货 | Yes | 是 | 3.000000 | 0.500000 | 3.000000 | 80.000000 | 1.000000 | 8.000000 | 4.500000 | 4.900000 | 36.300000 | 50.200000 | 13.500000 | 2.920000 | 100.000000 | 0.140000 | 100.000000 | 0.050000 | 100.000000 | 0.010000 | 8.020000
BZX84 | SZBZX84B8V2LT1G | 在供货 | Yes | 是 | 3.000000 | 0.500000 | 3.000000 | 80.000000 | 1.000000 | 8.000000 | 4.500000 | 4.900000 | 36.300000 | 50.200000 | 13.500000 | 2.920000 | 100.000000 | 0.140000 | 100.000000 | 0.050000 | 100.000000 | 0.010000 | 8.020000
BZX84 | SZBZX84B9V1LT1G | 在供货 | Yes | 是 | 3.000000 | 0.500000 | 3.000000 | 80.000000 | 1.000000 | 8.000000 | 4.500000 | 4.900000 | 36.300000 | 50.200000 | 13.500000 | 2.920000 | 100.000000 | 0.140000 | 100.000000 | 0.050000 | 100.000000 | 0.010000 | 8.020000
BZX84 | SZBZX84B9V1LT3G | 在供货 | Yes | 是 | 3.000000 | 0.500000 | 3.000000 | 80.000000 | 1.000000 | 8.000000 | 4.500000 | 4.900000 | 36.300000 | 50.200000 | 13.500000 | 2.920000 | 100.000000 | 0.140000 | 100.000000 | 0.050000 | 100.000000 | 0.010000 | 8.020000
BZX84 E-SERIES | SZBZX84C10ET1G | 在供货 | Yes | 是 | 3.000000 | 0.500000 | 3.000000 | 80.000000 | 1.000000 | 8.000000 | 4.500000 | 4.900000 | 36.300000 | 50.200000 | 13.500000 | 2.920000 | 100.000000 | 0.140000 | 100.000000 | 0.050000 | 100.000000 | 0.010000 | 8.020000
BZX84 | SZBZX84C10LT1G | 在供货 | Yes | 是 | 0 | 0 | 0 | 0 | 0.500000 | 0 | 10.000000 | 4.900000 | 36.300000 | 50.200000 | 13.500000 | 2.920000 | 100.000000 | 0.140000 | 100.000000 | 0.050000 | 100.000000 | 0.010000 | 8.020000
BZX84 E-SERIES | SZBZX84C11ET1G | 在供货 | Yes | 是 | 0 | 0 | 0 | 0 | 0.500000 | 0 | 10.000000 | 4.900000 | 36.300000 | 50.200000 | 13.500000 | 2.920000 | 100.000000 | 0.140000 | 100.000000 | 0.050000 | 100.000000 | 0.010000 | 8.020000
BZX84 | SZBZX84C11LT1G | 在供货 | Yes | 是 | 0 | 0 | 0 | 0 | 0.500000 | 0 | 10.000000 | 4.900000 | 36.300000 | 50.200000 | 13.500000 | 2.920000 | 100.000000 | 0.140000 | 100.000000 | 0.050000 | 0 | 0 | 8.020000
BZX84 | SZBZX84C11LT3G | 在供货 | Yes | 是 | 0 | 0 | 0 | 0 | 0.500000 | 0 | 10.000000 | 4.900000 | 36.300000 | 50.200000 | 13.500000 | 2.920000 | 100.000000 | 0.140000 | 100.000000 | 0.050000 | 0 | 0 | 8.020000
BZX84 E-SERIES | SZBZX84C12ET1G | 在供货 | Yes | 是 | 0 | 0 | 0 | 0 | 0.500000 | 0 | 10.000000 | 4.900000 | 36.300000 | 50.200000 | 13.500000 | 2.920000 | 100.000000 | 0.140000 | 100.000000 | 0.050000 | 100.000000 | 0.010000 | 8.020000
BZX84 E-SERIES | SZBZX84C12ET3G | 在供货 | Yes | 是 | 0 | 0 | 0 | 0 | 0.500000 | 0 | 10.000000 | 4.900000 | 36.300000 | 50.200000 | 13.500000 | 2.920000 | 100.000000 | 0.140000 | 100.000000 | 0.050000 | 100.000000 | 0.010000 | 8.020000
BZX84 | SZBZX84C12LT1G | 在供货 | Yes | 是 | 3.000000 | 0.500000 | 3.000000 | 80.000000 | 1.000000 | 8.000000 | 4.500000 | 4.900000 | 36.300000 | 50.200000 | 13.500000 | 2.920000 | 100.000000 | 0.140000 | 100.000000 | 0.050000 | 100.000000 | 0.010000 | 8.020000
BZX84 | SZBZX84C12LT3G | 在供货 | Yes | 是 | 0 | 0 | 0 | 0 | 0.500000 | 0 | 10.000000 | 4.900000 | 36.300000 | 50.200000 | 13.500000 | 2.920000 | 100.000000 | 0.140000 | 100.000000 | 0.050000 | 100.000000 | 0.010000 | 8.020000
BZX84 E-SERIES | SZBZX84C13ET1G | 在供货 | Yes | 是 | 0 | 0 | 0 | 0 | 0.500000 | 0 | 10.000000 | 4.900000 | 36.300000 | 50.200000 | 13.500000 | 2.920000 | 100.000000 | 0.140000 | 100.000000 | 0.050000 | 100.000000 | 0.010000 | 8.020000
BZX84 | SZBZX84C13LT1G | 在供货 | Yes | 是 | 3.000000 | 0.500000 | 3.000000 | 80.000000 | 1.000000 | 8.000000 | 4.500000 | 4.900000 | 36.300000 | 50.200000 | 13.500000 | 2.920000 | 100.000000 | 0.140000 | 100.000000 | 0.050000 | 100.000000 | 0.010000 | 8.020000
BZX84 | SZBZX84C13LT3G | 在供货 | Yes | 是 | 3.000000 | 0.500000 | 3.000000 | 80.000000 | 1.000000 | 8.000000 | 4.500000 | 4.900000 | 36.300000 | 50.200000 | 13.500000 | 2.920000 | 100.000000 | 0.140000 | 100.000000 | 0.050000 | 100.000000 | 0.010000 | 8.020000
BZX84 E-SERIES | SZBZX84C15ET1G | 在供货 | Yes | 是 | 0 | 0 | 0 | 0 | 0.500000 | 0 | 10.000000 | 4.900000 | 36.300000 | 50.200000 | 13.500000 | 2.920000 | 100.000000 | 0.140000 | 100.000000 | 0.050000 | 100.000000 | 0.010000 | 8.020000
BZX84 E-SERIES | SZBZX84C15ET3G | 在供货 | Yes | 是 | 0 | 0 | 0 | 0 | 0.500000 | 0 | 10.000000 | 4.900000 | 36.300000 | 50.200000 | 13.500000 | 2.920000 | 100.000000 | 0.140000 | 100.000000 | 0.050000 | 100.000000 | 0.010000 | 8.020000
BZX84 | SZBZX84C15LT1G | 在供货 | Yes | 是 | 0 | 0 | 0 | 0 | 0.500000 | 0 | 10.000000 | 4.900000 | 36.300000 | 50.200000 | 13.500000 | 2.920000 | 100.000000 | 0.140000 | 100.000000 | 0.050000 | 100.000000 | 0.010000 | 8.020000
BZX84 | SZBZX84C15LT3G | 在供货 | Yes | 是 | 3.000000 | 0.500000 | 3.000000 | 80.000000 | 1.000000 | 8.000000 | 4.500000 | 4.900000 | 36.300000 | 50.200000 | 13.500000 | 2.920000 | 100.000000 | 0.140000 | 100.000000 | 0.050000 | 100.000000 | 0.010000 | 8.020000
BZX84 E-SERIES | SZBZX84C16ET1G | 在供货 | Yes | 是 | 3.000000 | 0.500000 | 3.000000 | 80.000000 | 1.000000 | 8.000000 | 4.500000 | 4.900000 | 36.300000 | 50.200000 | 13.500000 | 2.920000 | 100.000000 | 0.140000 | 100.000000 | 0.050000 | 100.000000 | 0.010000 | 8.020000
BZX84 E-SERIES | SZBZX84C16ET3G | 在供货 | Yes | 是 | 0 | 0 | 0 | 0 | 0.500000 | 0 | 10.000000 | 4.900000 | 36.300000 | 50.200000 | 13.500000 | 2.920000 | 100.000000 | 0.140000 | 100.000000 | 0.050000 | 100.000000 | 0.010000 | 8.020000
BZX84 | SZBZX84C16LT1G | 在供货 | Yes | 是 | 0 | 0 | 0 | 0 | 0.500000 | 0 | 10.000000 | 4.900000 | 36.300000 | 50.200000 | 13.500000 | 2.920000 | 100.000000 | 0.140000 | 100.000000 | 0.050000 | 100.000000 | 0.010000 | 8.020000
BZX84 | SZBZX84C16LT3G | 在供货 | Yes | 是 | 0 | 0 | 0 | 0 | 0.500000 | 0 | 10.000000 | 4.900000 | 36.300000 | 50.200000 | 13.500000 | 2.920000 | 100.000000 | 0.140000 | 100.000000 | 0.050000 | 100.000000 | 0.010000 | 8.020000
BZX84 E-SERIES | SZBZX84C18ET1G | 在供货 | Yes | 是 | 0 | 0 | 0 | 0 | 0.500000 | 0 | 10.000000 | 4.900000 | 36.300000 | 50.200000 | 13.500000 | 2.920000 | 100.000000 | 0.140000 | 100.000000 | 0.050000 | 100.000000 | 0.010000 | 8.020000
BZX84 | SZBZX84C18LT1G | 在供货 | Yes | 是 | 3.000000 | 0.500000 | 3.000000 | 80.000000 | 1.000000 | 8.000000 | 4.500000 | 4.900000 | 36.300000 | 50.200000 | 13.500000 | 2.920000 | 100.000000 | 0.140000 | 100.000000 | 0.050000 | 100.000000 | 0.005000 | 8.015000
BZX84 | SZBZX84C18LT3G | 在供货 | Yes | 是 | 0 | 0 | 0 | 0 | 0.500000 | 0 | 10.000000 | 4.900000 | 36.300000 | 50.200000 | 13.500000 | 2.920000 | 100.000000 | 0.140000 | 100.000000 | 0.050000 | 0 | 0 | 8.020000
BZX84 E-SERIES | SZBZX84C20ET1G | 在供货 | Yes | 是 | 0 | 0 | 0 | 0 | 0.500000 | 0 | 10.000000 | 4.900000 | 36.300000 | 50.200000 | 13.500000 | 2.920000 | 100.000000 | 0.140000 | 100.000000 | 0.050000 | 100.000000 | 0.010000 | 8.020000
BZX84 | SZBZX84C20LT1G | 在供货 | Yes | 是 | 0 | 0 | 0 | 0 | 0.500000 | 0 | 10.000000 | 4.900000 | 36.300000 | 50.200000 | 13.500000 | 2.920000 | 100.000000 | 0.140000 | 100.000000 | 0.050000 | 100.000000 | 0.010000 | 8.020000
BZX84 E-SERIES | SZBZX84C22ET1G | 在供货 | Yes | 是 | 0 | 0 | 0 | 0 | 0.500000 | 0 | 10.000000 | 4.900000 | 36.300000 | 50.200000 | 13.500000 | 2.920000 | 100.000000 | 0.140000 | 100.000000 | 0.050000 | 100.000000 | 0.010000 | 8.020000
BZX84 | SZBZX84C22LT1G | 在供货 | Yes | 是 | 0 | 0 | 0 | 0 | 0.500000 | 0 | 10.000000 | 4.900000 | 36.300000 | 50.200000 | 13.500000 | 2.920000 | 100.000000 | 0.140000 | 100.000000 | 0.050000 | 100.000000 | 0.010000 | 8.020000
BZX84 | SZBZX84C22LT3G | 在供货 | Yes | 是 | 0 | 0 | 0 | 0 | 0.500000 | 0 | 10.000000 | 4.900000 | 36.300000 | 50.200000 | 13.500000 | 2.920000 | 100.000000 | 0.140000 | 100.000000 | 0.050000 | 100.000000 | 0.010000 | 8.020000
BZX84 E-SERIES | SZBZX84C24ET1G | 寿命周期 | Yes | 是 | 0 | 0 | 0 | 0 | 0.500000 | 0 | 10.000000 | 4.900000 | 36.300000 | 50.200000 | 13.500000 | 2.920000 | 100.000000 | 0.140000 | 100.000000 | 0.050000 | 0 | 0 | 8.020000
BZX84 | SZBZX84C24LT1G | 在供货 | Yes | 是 | 3.000000 | 0.500000 | 3.000000 | 80.000000 | 1.000000 | 8.000000 | 4.500000 | 4.900000 | 36.300000 | 50.200000 | 13.500000 | 2.920000 | 100.000000 | 0.140000 | 100.000000 | 0.050000 | 100.000000 | 0.010000 | 8.020000
BZX84 E-SERIES | SZBZX84C27ET1G | 在供货 | Yes | 是 | 0 | 0 | 0 | 0 | 0.500000 | 0 | 10.000000 | 4.900000 | 36.300000 | 50.200000 | 13.500000 | 2.920000 | 100.000000 | 0.140000 | 100.000000 | 0.050000 | 100.000000 | 0.010000 | 8.020000
BZX84 E-SERIES | SZBZX84C27ET3G | 在供货 | Yes | 是 | 0 | 0 | 0 | 0 | 0.500000 | 0 | 10.000000 | 4.900000 | 36.300000 | 50.200000 | 13.500000 | 2.920000 | 100.000000 | 0.140000 | 100.000000 | 0.050000 | 100.000000 | 0.010000 | 8.020000
BZX84 | SZBZX84C27LT1G | 在供货 | Yes | 是 | 3.000000 | 0.500000 | 3.000000 | 80.000000 | 1.000000 | 8.000000 | 4.500000 | 4.900000 | 36.300000 | 50.200000 | 13.500000 | 2.920000 | 100.000000 | 0.140000 | 100.000000 | 0.050000 | 100.000000 | 0.010000 | 8.020000
BZX84 | SZBZX84C27LT3G | 在供货 | Yes | 是 | 0 | 0 | 0 | 0 | 0.500000 | 0 | 10.000000 | 4.900000 | 36.300000 | 50.200000 | 13.500000 | 2.920000 | 100.000000 | 0.140000 | 100.000000 | 0.050000 | 0 | 0 | 8.020000
BZX84 E-SERIES | SZBZX84C2V4ET1G | 在供货 | Yes | 是 | 0 | 0 | 0 | 0 | 0.500000 | 0 | 10.000000 | 4.900000 | 36.300000 | 50.200000 | 13.500000 | 2.920000 | 100.000000 | 0.140000 | 100.000000 | 0.050000 | 100.000000 | 0.010000 | 8.020000
BZX84 | SZBZX84C2V4LT1G | 在供货 | Yes | 是 | 0 | 0 | 0 | 0 | 0.500000 | 0 | 10.000000 | 4.900000 | 36.300000 | 50.200000 | 13.500000 | 2.920000 | 100.000000 | 0.140000 | 100.000000 | 0.050000 | 0 | 0 | 8.020000
BZX84 E-SERIES | SZBZX84C2V7ET1G | 在供货 | Yes | 是 | 3.000000 | 0.500000 | 3.000000 | 80.000000 | 1.000000 | 8.000000 | 4.500000 | 4.900000 | 36.300000 | 50.200000 | 13.500000 | 2.920000 | 100.000000 | 0.140000 | 100.000000 | 0.050000 | 100.000000 | 0.005000 | 8.015000
BZX84 | SZBZX84C2V7LT1G | 在供货 | Yes | 是 | 0 | 0 | 0 | 0 | 0.500000 | 0 | 10.000000 | 4.900000 | 36.300000 | 50.200000 | 13.500000 | 2.920000 | 100.000000 | 0.140000 | 100.000000 | 0.050000 | 0 | 0 | 8.020000
BZX84 E-SERIES | SZBZX84C30ET1G | 在供货 | Yes | 是 | 0 | 0 | 0 | 0 | 0.500000 | 0 | 10.000000 | 4.900000 | 36.300000 | 50.200000 | 13.500000 | 2.920000 | 100.000000 | 0.140000 | 100.000000 | 0.050000 | 100.000000 | 0.010000 | 8.020000
BZX84 | SZBZX84C30LT1G | 在供货 | Yes | 是 | 3.000000 | 0.500000 | 3.000000 | 80.000000 | 1.000000 | 8.000000 | 4.500000 | 4.900000 | 36.300000 | 50.200000 | 13.500000 | 2.920000 | 100.000000 | 0.140000 | 100.000000 | 0.050000 | 100.000000 | 0.010000 | 8.020000
BZX84 E-SERIES | SZBZX84C33ET1G | 在供货 | Yes | 是 | 0 | 0 | 0 | 0 | 0.500000 | 0 | 10.000000 | 4.900000 | 36.300000 | 50.200000 | 13.500000 | 2.920000 | 100.000000 | 0.140000 | 100.000000 | 0.050000 | 0 | 0 | 8.020000
BZX84 E-SERIES | SZBZX84C33ET3G | 在供货 | Yes | 是 | 3.000000 | 0.500000 | 3.000000 | 80.000000 | 1.000000 | 8.000000 | 4.500000 | 4.900000 | 36.300000 | 50.200000 | 13.500000 | 2.920000 | 100.000000 | 0.140000 | 100.000000 | 0.050000 | 100.000000 | 0.010000 | 8.020000
BZX84 | SZBZX84C33LT1G | 在供货 | Yes | 是 | 0 | 0 | 0 | 0 | 0.500000 | 0 | 10.000000 | 4.900000 | 36.300000 | 50.200000 | 13.500000 | 2.920000 | 100.000000 | 0.140000 | 100.000000 | 0.050000 | 100.000000 | 0.010000 | 8.020000
BZX84 | SZBZX84C33LT3G | 在供货 | Yes | 是 | 0 | 0 | 0 | 0 | 0.500000 | 0 | 10.000000 | 4.900000 | 36.300000 | 50.200000 | 13.500000 | 2.920000 | 100.000000 | 0.140000 | 100.000000 | 0.050000 | 100.000000 | 0.010000 | 8.020000
BZX84 E-SERIES | SZBZX84C36ET1G | 在供货 | Yes | 是 | 0 | 0 | 0 | 0 | 0.500000 | 0 | 10.000000 | 4.900000 | 36.300000 | 50.200000 | 13.500000 | 2.920000 | 100.000000 | 0.140000 | 100.000000 | 0.050000 | 100.000000 | 0.010000 | 8.020000
BZX84 | SZBZX84C36LT1G | 在供货 | Yes | 是 | 0 | 0 | 0 | 0 | 0.500000 | 0 | 10.000000 | 4.900000 | 36.300000 | 50.200000 | 13.500000 | 2.920000 | 100.000000 | 0.140000 | 100.000000 | 0.050000 | 0 | 0 | 8.020000
BZX84 | SZBZX84C36LT3G | 在供货 | Yes | 是 | 3.000000 | 0.500000 | 3.000000 | 80.000000 | 1.000000 | 8.000000 | 4.500000 | 4.900000 | 36.300000 | 50.200000 | 13.500000 | 2.920000 | 100.000000 | 0.140000 | 100.000000 | 0.050000 | 100.000000 | 0.010000 | 8.020000
BZX84 E-SERIES | SZBZX84C39ET1G | 在供货 | Yes | 是 | 0 | 0 | 0 | 0 | 0.500000 | 0 | 10.000000 | 4.900000 | 36.300000 | 50.200000 | 13.500000 | 2.920000 | 100.000000 | 0.140000 | 100.000000 | 0.050000 | 0 | 0 | 8.020000
BZX84 | SZBZX84C39LT1G | 在供货 | Yes | 是 | 0 | 0 | 0 | 0 | 0.500000 | 0 | 10.000000 | 4.900000 | 36.300000 | 50.200000 | 13.500000 | 2.920000 | 100.000000 | 0.140000 | 100.000000 | 0.050000 | 0 | 0 | 8.020000
BZX84 | SZBZX84C39LT3G | 在供货 | Yes | 是 | 0 | 0 | 0 | 0 | 0.500000 | 0 | 10.000000 | 4.900000 | 36.300000 | 50.200000 | 13.500000 | 2.920000 | 100.000000 | 0.140000 | 100.000000 | 0.050000 | 0 | 0 | 8.020000
BZX84 E-SERIES | SZBZX84C3V0ET1G | 在供货 | Yes | 是 | 3.000000 | 0.500000 | 3.000000 | 80.000000 | 1.000000 | 8.000000 | 4.500000 | 4.900000 | 36.300000 | 50.200000 | 13.500000 | 2.920000 | 100.000000 | 0.140000 | 100.000000 | 0.050000 | 100.000000 | 0.010000 | 8.020000
BZX84 | SZBZX84C3V0LT1G | 在供货 | Yes | 是 | 3.000000 | 0.500000 | 3.000000 | 80.000000 | 1.000000 | 8.000000 | 4.500000 | 4.900000 | 36.300000 | 50.200000 | 13.500000 | 2.920000 | 100.000000 | 0.140000 | 100.000000 | 0.050000 | 100.000000 | 0.010000 | 8.020000
BZX84 E-SERIES | SZBZX84C3V3ET1G | 在供货 | Yes | 是 | 3.000000 | 0.500000 | 3.000000 | 80.000000 | 1.000000 | 8.000000 | 4.500000 | 4.900000 | 36.300000 | 50.200000 | 13.500000 | 2.920000 | 100.000000 | 0.140000 | 100.000000 | 0.050000 | 100.000000 | 0.010000 | 8.020000
BZX84 | SZBZX84C3V3LT1G | 在供货 | Yes | 是 | 0 | 0 | 0 | 0 | 0.500000 | 0 | 10.000000 | 4.900000 | 36.300000 | 50.200000 | 13.500000 | 2.920000 | 100.000000 | 0.140000 | 100.000000 | 0.050000 | 100.000000 | 0.010000 | 8.020000
BZX84 | SZBZX84C3V3LT3G | 在供货 | Yes | 是 | 0 | 0 | 0 | 0 | 0.500000 | 0 | 10.000000 | 4.900000 | 36.300000 | 50.200000 | 13.500000 | 2.920000 | 100.000000 | 0.140000 | 100.000000 | 0.050000 | 100.000000 | 0.010000 | 8.020000
BZX84 E-SERIES | SZBZX84C3V6ET1G | 在供货 | Yes | 是 | 0 | 0 | 0 | 0 | 0.500000 | 0 | 10.000000 | 4.900000 | 36.300000 | 50.200000 | 13.500000 | 2.920000 | 100.000000 | 0.140000 | 100.000000 | 0.050000 | 100.000000 | 0.010000 | 8.020000
BZX84 | SZBZX84C3V6LT1G | 在供货 | Yes | 是 | 0 | 0 | 0 | 0 | 0.500000 | 0 | 10.000000 | 4.900000 | 36.300000 | 50.200000 | 13.500000 | 2.920000 | 100.000000 | 0.140000 | 100.000000 | 0.050000 | 0 | 0 | 8.020000
BZX84 | SZBZX84C3V6LT3G | 在供货 | Yes | 是 | 3.000000 | 0.500000 | 3.000000 | 80.000000 | 1.000000 | 8.000000 | 4.500000 | 4.900000 | 36.300000 | 50.200000 | 13.500000 | 2.920000 | 100.000000 | 0.140000 | 100.000000 | 0.050000 | 100.000000 | 0.010000 | 8.020000
BZX84 E-SERIES | SZBZX84C3V9ET1G | 在供货 | Yes | 是 | 3.000000 | 0.500000 | 3.000000 | 80.000000 | 1.000000 | 8.000000 | 4.500000 | 4.900000 | 36.300000 | 50.200000 | 13.500000 | 2.920000 | 100.000000 | 0.140000 | 100.000000 | 0.050000 | 100.000000 | 0.010000 | 8.020000
BZX84 E-SERIES | SZBZX84C3V9ET3G | 在供货 | Yes | 是 | 3.000000 | 0.500000 | 3.000000 | 80.000000 | 1.000000 | 8.000000 | 4.500000 | 4.900000 | 36.300000 | 50.200000 | 13.500000 | 2.920000 | 100.000000 | 0.140000 | 100.000000 | 0.050000 | 100.000000 | 0.010000 | 8.020000
BZX84 | SZBZX84C3V9LT1G | 在供货 | Yes | 是 | 3.000000 | 0.500000 | 3.000000 | 80.000000 | 1.000000 | 8.000000 | 4.500000 | 4.900000 | 36.300000 | 50.200000 | 13.500000 | 2.920000 | 100.000000 | 0.140000 | 100.000000 | 0.050000 | 100.000000 | 0.010000 | 8.020000
BZX84 E-SERIES | SZBZX84C43ET1G | 在供货 | Yes | 是 | 3.000000 | 0.500000 | 3.000000 | 80.000000 | 1.000000 | 8.000000 | 4.500000 | 4.900000 | 36.300000 | 50.200000 | 13.500000 | 2.920000 | 100.000000 | 0.140000 | 100.000000 | 0.050000 | 100.000000 | 0.010000 | 8.020000
BZX84 | SZBZX84C43LT1G | 在供货 | Yes | 是 | 0 | 0 | 0 | 0 | 0.500000 | 0 | 10.000000 | 4.900000 | 36.300000 | 50.200000 | 13.500000 | 2.920000 | 100.000000 | 0.140000 | 100.000000 | 0.050000 | 100.000000 | 0.010000 | 8.020000
BZX84 E-SERIES | SZBZX84C47ET1G | 寿命周期 | Yes | 是 | 3.000000 | 0.500000 | 3.000000 | 80.000000 | 1.000000 | 8.000000 | 4.500000 | 4.900000 | 36.300000 | 50.200000 | 13.500000 | 2.920000 | 100.000000 | 0.140000 | 100.000000 | 0.050000 | 100.000000 | 0.010000 | 8.020000
BZX84 | SZBZX84C47LT1G | 在供货 | Yes | 是 | 0 | 0 | 0 | 0 | 0.500000 | 0 | 10.000000 | 4.900000 | 36.300000 | 50.200000 | 13.500000 | 2.920000 | 100.000000 | 0.140000 | 100.000000 | 0.050000 | 100.000000 | 0.010000 | 8.020000
BZX84 | SZBZX84C47LT3G | 在供货 | Yes | 是 | 0 | 0 | 0 | 0 | 0.500000 | 0 | 10.000000 | 4.900000 | 36.300000 | 50.200000 | 13.500000 | 2.920000 | 100.000000 | 0.140000 | 100.000000 | 0.050000 | 100.000000 | 0.010000 | 8.020000
BZX84 E-SERIES | SZBZX84C4V3ET1G | 在供货 | Yes | 是 | 0 | 0 | 0 | 0 | 0.500000 | 0 | 10.000000 | 4.900000 | 36.300000 | 50.200000 | 13.500000 | 2.920000 | 100.000000 | 0.140000 | 100.000000 | 0.050000 | 0 | 0 | 8.020000
BZX84 | SZBZX84C4V3LT1G | 在供货 | Yes | 是 | 3.000000 | 0.500000 | 3.000000 | 80.000000 | 1.000000 | 8.000000 | 4.500000 | 4.900000 | 36.300000 | 50.200000 | 13.500000 | 2.920000 | 100.000000 | 0.140000 | 100.000000 | 0.050000 | 100.000000 | 0.010000 | 8.020000
BZX84 | SZBZX84C4V3LT3G | 最后供货 | Yes | 是 | 3.000000 | 0.500000 | 3.000000 | 80.000000 | 1.000000 | 8.000000 | 4.500000 | 4.900000 | 36.300000 | 50.200000 | 13.500000 | 2.920000 | 100.000000 | 0.140000 | 100.000000 | 0.050000 | 100.000000 | 0.010000 | 8.020000
BZX84 E-SERIES | SZBZX84C4V7ET1G | 在供货 | Yes | 是 | 0 | 0 | 0 | 0 | 0.500000 | 0 | 10.000000 | 4.900000 | 36.300000 | 50.200000 | 13.500000 | 2.920000 | 100.000000 | 0.140000 | 100.000000 | 0.050000 | 100.000000 | 0.010000 | 8.020000
BZX84 | SZBZX84C4V7LT1G | 在供货 | Yes | 是 | 3.000000 | 0.500000 | 3.000000 | 80.000000 | 1.000000 | 8.000000 | 4.500000 | 4.900000 | 36.300000 | 50.200000 | 13.500000 | 2.920000 | 100.000000 | 0.140000 | 100.000000 | 0.050000 | 100.000000 | 0.010000 | 8.020000
BZX84 | SZBZX84C4V7LT3G | 在供货 | Yes | 是 | 0 | 0 | 0 | 0 | 0.500000 | 0 | 10.000000 | 4.900000 | 36.300000 | 50.200000 | 13.500000 | 2.920000 | 100.000000 | 0.140000 | 100.000000 | 0.050000 | 100.000000 | 0.010000 | 8.020000
BZX84 E-SERIES | SZBZX84C51ET1G | 在供货 | Yes | 是 | 0 | 0 | 0 | 0 | 0.500000 | 0 | 10.000000 | 4.900000 | 36.300000 | 50.200000 | 13.500000 | 2.920000 | 100.000000 | 0.140000 | 100.000000 | 0.050000 | 0 | 0 | 8.020000
BZX84 | SZBZX84C51LT1G | 在供货 | Yes | 是 | 0 | 0 | 0 | 0 | 0.500000 | 0 | 10.000000 | 4.900000 | 36.300000 | 50.200000 | 13.500000 | 2.920000 | 100.000000 | 0.140000 | 100.000000 | 0.050000 | 0 | 0 | 8.020000
BZX84 E-SERIES | SZBZX84C56ET1G | 在供货 | Yes | 是 | 3.000000 | 0.500000 | 3.000000 | 80.000000 | 1.000000 | 8.000000 | 4.500000 | 4.900000 | 36.300000 | 50.200000 | 13.500000 | 2.920000 | 100.000000 | 0.140000 | 100.000000 | 0.050000 | 100.000000 | 0.010000 | 8.020000
BZX84 | SZBZX84C56LT1G | 在供货 | Yes | 是 | 0 | 0 | 0 | 0 | 0.500000 | 0 | 10.000000 | 4.900000 | 36.300000 | 50.200000 | 13.500000 | 2.920000 | 100.000000 | 0.140000 | 100.000000 | 0.050000 | 0 | 0 | 8.020000
BZX84 E-SERIES | SZBZX84C5V1ET1G | 在供货 | Yes | 是 | 3.000000 | 0.500000 | 3.000000 | 80.000000 | 1.000000 | 8.000000 | 4.500000 | 4.900000 | 36.300000 | 50.200000 | 13.500000 | 2.920000 | 100.000000 | 0.140000 | 100.000000 | 0.050000 | 100.000000 | 0.010000 | 8.020000
BZX84 E-SERIES | SZBZX84C5V1ET3G | 在供货 | Yes | 是 | 3.000000 | 0.500000 | 3.000000 | 80.000000 | 1.000000 | 8.000000 | 4.500000 | 4.900000 | 36.300000 | 50.200000 | 13.500000 | 2.920000 | 100.000000 | 0.140000 | 100.000000 | 0.050000 | 100.000000 | 0.010000 | 8.020000
BZX84 | SZBZX84C5V1LT1G | 在供货 | Yes | 是 | 3.000000 | 0.500000 | 3.000000 | 80.000000 | 1.000000 | 8.000000 | 4.500000 | 4.900000 | 36.300000 | 50.200000 | 13.500000 | 2.920000 | 100.000000 | 0.140000 | 100.000000 | 0.050000 | 100.000000 | 0.010000 | 8.020000
BZX84 | SZBZX84C5V1LT3G | 在供货 | Yes | 是 | 3.000000 | 0.500000 | 3.000000 | 80.000000 | 1.000000 | 8.000000 | 4.500000 | 4.900000 | 36.300000 | 50.200000 | 13.500000 | 2.920000 | 100.000000 | 0.140000 | 100.000000 | 0.050000 | 100.000000 | 0.010000 | 8.020000
BZX84 E-SERIES | SZBZX84C5V6ET1G | 在供货 | Yes | 是 | 0 | 0 | 0 | 0 | 0.500000 | 0 | 10.000000 | 4.900000 | 36.300000 | 50.200000 | 13.500000 | 2.920000 | 100.000000 | 0.140000 | 100.000000 | 0.050000 | 100.000000 | 0.010000 | 8.020000
BZX84 E-SERIES | SZBZX84C5V6ET3G | 在供货 | Yes | 是 | 0 | 0 | 0 | 0 | 0.500000 | 0 | 10.000000 | 4.900000 | 36.300000 | 50.200000 | 13.500000 | 2.920000 | 100.000000 | 0.140000 | 100.000000 | 0.050000 | 100.000000 | 0.010000 | 8.020000
BZX84 | SZBZX84C5V6LT1G | 在供货 | Yes | 是 | 3.000000 | 0.500000 | 3.000000 | 80.000000 | 1.000000 | 8.000000 | 4.500000 | 4.900000 | 36.300000 | 50.200000 | 13.500000 | 2.920000 | 100.000000 | 0.140000 | 100.000000 | 0.050000 | 100.000000 | 0.010000 | 8.020000
BZX84 | SZBZX84C5V6LT3G | 在供货 | Yes | 是 | 0 | 0 | 0 | 0 | 0.500000 | 0 | 10.000000 | 4.900000 | 36.300000 | 50.200000 | 13.500000 | 2.920000 | 100.000000 | 0.140000 | 100.000000 | 0.050000 | 100.000000 | 0.010000 | 8.020000
BZX84 E-SERIES | SZBZX84C62ET1G | 在供货 | Yes | 是 | 3.000000 | 0.500000 | 3.000000 | 80.000000 | 1.000000 | 8.000000 | 4.500000 | 4.900000 | 36.300000 | 50.200000 | 13.500000 | 2.920000 | 100.000000 | 0.140000 | 100.000000 | 0.050000 | 100.000000 | 0.010000 | 8.020000
BZX84 | SZBZX84C62LT1G | 在供货 | Yes | 是 | 0 | 0 | 0 | 0 | 0.500000 | 0 | 10.000000 | 4.900000 | 36.300000 | 50.200000 | 13.500000 | 2.920000 | 100.000000 | 0.140000 | 100.000000 | 0.050000 | 100.000000 | 0.010000 | 8.020000
BZX84 E-SERIES | SZBZX84C68ET1G | 在供货 | Yes | 是 | 3.000000 | 0.500000 | 3.000000 | 80.000000 | 1.000000 | 8.000000 | 4.500000 | 4.900000 | 36.300000 | 50.200000 | 13.500000 | 2.920000 | 100.000000 | 0.140000 | 100.000000 | 0.050000 | 100.000000 | 0.010000 | 8.020000
BZX84 | SZBZX84C68LT1G | 在供货 | Yes | 是 | 3.000000 | 0.500000 | 3.000000 | 80.000000 | 1.000000 | 8.000000 | 4.500000 | 4.900000 | 36.300000 | 50.200000 | 13.500000 | 2.920000 | 100.000000 | 0.140000 | 100.000000 | 0.050000 | 100.000000 | 0.010000 | 8.020000
BZX84 E-SERIES | SZBZX84C6V2ET1G | 在供货 | Yes | 是 | 3.000000 | 0.500000 | 3.000000 | 80.000000 | 1.000000 | 8.000000 | 4.500000 | 4.900000 | 36.300000 | 50.200000 | 13.500000 | 2.920000 | 100.000000 | 0.140000 | 100.000000 | 0.050000 | 100.000000 | 0.010000 | 8.020000
BZX84 E-SERIES | SZBZX84C6V2ET3G | 寿命周期 | Yes | 是 | 0 | 0 | 0 | 0 | 0.500000 | 0 | 10.000000 | 4.900000 | 36.300000 | 50.200000 | 13.500000 | 2.920000 | 100.000000 | 0.140000 | 100.000000 | 0.050000 | 100.000000 | 0.010000 | 8.020000
BZX84 | SZBZX84C6V2LT1G | 在供货 | Yes | 是 | 3.000000 | 0.500000 | 3.000000 | 80.000000 | 1.000000 | 8.000000 | 4.500000 | 4.900000 | 36.300000 | 50.200000 | 13.500000 | 2.920000 | 100.000000 | 0.140000 | 100.000000 | 0.050000 | 100.000000 | 0.010000 | 8.020000
BZX84 | SZBZX84C6V2LT3G | 在供货 | Yes | 是 | 0 | 0 | 0 | 0 | 0.500000 | 0 | 10.000000 | 4.900000 | 36.300000 | 50.200000 | 13.500000 | 2.920000 | 100.000000 | 0.140000 | 100.000000 | 0.050000 | 100.000000 | 0.010000 | 8.020000
BZX84 E-SERIES | SZBZX84C6V8ET1G | 在供货 | Yes | 是 | 0 | 0 | 0 | 0 | 0.500000 | 0 | 10.000000 | 4.900000 | 36.300000 | 50.200000 | 13.500000 | 2.920000 | 100.000000 | 0.140000 | 100.000000 | 0.050000 | 100.000000 | 0.010000 | 8.020000
BZX84 | SZBZX84C6V8LT1G | 在供货 | Yes | 是 | 3.000000 | 0.500000 | 3.000000 | 80.000000 | 1.000000 | 8.000000 | 4.500000 | 4.900000 | 36.300000 | 50.200000 | 13.500000 | 2.920000 | 100.000000 | 0.140000 | 100.000000 | 0.050000 | 100.000000 | 0.010000 | 8.020000
BZX84 | SZBZX84C6V8LT3G | 在供货 | Yes | 是 | 0 | 0 | 0 | 0 | 0.500000 | 0 | 10.000000 | 4.900000 | 36.300000 | 50.200000 | 13.500000 | 2.920000 | 100.000000 | 0.140000 | 100.000000 | 0.050000 | 100.000000 | 0.010000 | 8.020000
BZX84 E-SERIES | SZBZX84C75ET1G | 在供货 | Yes | 是 | 3.000000 | 0.500000 | 3.000000 | 80.000000 | 1.000000 | 8.000000 | 4.500000 | 4.900000 | 36.300000 | 50.200000 | 13.500000 | 2.920000 | 100.000000 | 0.140000 | 100.000000 | 0.050000 | 100.000000 | 0.010000 | 8.020000
BZX84 | SZBZX84C75LT1G | 在供货 | Yes | 是 | 0 | 0 | 0 | 0 | 0.500000 | 0 | 10.000000 | 4.900000 | 36.300000 | 50.200000 | 13.500000 | 2.920000 | 100.000000 | 0.140000 | 100.000000 | 0.050000 | 100.000000 | 0.010000 | 8.020000
BZX84 E-SERIES | SZBZX84C7V5ET1G | 在供货 | Yes | 是 | 0 | 0 | 0 | 0 | 0.500000 | 0 | 10.000000 | 4.900000 | 36.300000 | 50.200000 | 13.500000 | 2.920000 | 100.000000 | 0.140000 | 100.000000 | 0.050000 | 100.000000 | 0.010000 | 8.020000
BZX84 | SZBZX84C7V5LT1G | 在供货 | Yes | 是 | 0 | 0 | 0 | 0 | 0.500000 | 0 | 10.000000 | 4.900000 | 36.300000 | 50.200000 | 13.500000 | 2.920000 | 100.000000 | 0.140000 | 100.000000 | 0.050000 | 0 | 0 | 8.020000
BZX84 | SZBZX84C7V5LT3G | 在供货 | Yes | 是 | 0 | 0 | 0 | 0 | 0.500000 | 0 | 10.000000 | 4.900000 | 36.300000 | 50.200000 | 13.500000 | 2.920000 | 100.000000 | 0.140000 | 100.000000 | 0.050000 | 0 | 0 | 8.020000
BZX84 E-SERIES | SZBZX84C8V2ET1G | 在供货 | Yes | 是 | 0 | 0 | 0 | 0 | 0.500000 | 0 | 10.000000 | 4.900000 | 36.300000 | 50.200000 | 13.500000 | 2.920000 | 100.000000 | 0.140000 | 100.000000 | 0.050000 | 100.000000 | 0.010000 | 8.020000
BZX84 E-SERIES | SZBZX84C8V2ET3G | 在供货 | Yes | 是 | 0 | 0 | 0 | 0 | 0.500000 | 0 | 10.000000 | 4.900000 | 36.300000 | 50.200000 | 13.500000 | 2.920000 | 100.000000 | 0.140000 | 100.000000 | 0.050000 | 100.000000 | 0.010000 | 8.020000
BZX84 | SZBZX84C8V2LT1G | 在供货 | Yes | 是 | 0 | 0 | 0 | 0 | 0.500000 | 0 | 10.000000 | 4.900000 | 36.300000 | 50.200000 | 13.500000 | 2.920000 | 100.000000 | 0.140000 | 100.000000 | 0.050000 | 100.000000 | 0.010000 | 8.020000
BZX84 | SZBZX84C8V2LT3G | 在供货 | Yes | 是 | 0 | 0 | 0 | 0 | 0.500000 | 0 | 10.000000 | 4.900000 | 36.300000 | 50.200000 | 13.500000 | 2.920000 | 100.000000 | 0.140000 | 100.000000 | 0.050000 | 100.000000 | 0.010000 | 8.020000
BZX84 E-SERIES | SZBZX84C9V1ET1G | 在供货 | Yes | 是 | 0 | 0 | 0 | 0 | 0.500000 | 0 | 10.000000 | 4.900000 | 36.300000 | 50.200000 | 13.500000 | 2.920000 | 100.000000 | 0.140000 | 100.000000 | 0.050000 | 0 | 0 | 8.020000
BZX84 E-SERIES | SZBZX84C9V1ET3G | 在供货 | Yes | 是 | 0 | 0 | 0 | 0 | 0.500000 | 0 | 10.000000 | 4.900000 | 36.300000 | 50.200000 | 13.500000 | 2.920000 | 100.000000 | 0.140000 | 100.000000 | 0.050000 | 0 | 0 | 8.020000
BZX84 | SZBZX84C9V1LT1G | 在供货 | Yes | 是 | 3.000000 | 0.500000 | 3.000000 | 80.000000 | 1.000000 | 8.000000 | 4.500000 | 4.900000 | 36.300000 | 50.200000 | 13.500000 | 2.920000 | 100.000000 | 0.140000 | 100.000000 | 0.050000 | 100.000000 | 0.010000 | 8.020000
BZX84 | SZBZX84C9V1LT3G | 在供货 | Yes | 是 | 3.000000 | 0.500000 | 3.000000 | 80.000000 | 1.000000 | 8.000000 | 4.500000 | 4.900000 | 36.300000 | 50.200000 | 13.500000 | 2.920000 | 100.000000 | 0.140000 | 100.000000 | 0.050000 | 100.000000 | 0.010000 | 8.020000
原料公开免责声明
注意：尽管我们竭诚为您提供最准确的信息，但我们不能保证其
其完整性与准确性，因为数据依据不同范畴来汇编，及某些信息
分包商和原材料供应商为了保护其专有商业信息而可能未予以提供。
基于上述考虑，本信息仅供用于估计这些器件的平均重量以及
预计会有很大毒性的金属成分。这些估计并不包括迹线层的搀杂物和所含的金属材料
成品中的硅器件内。
There is no intentional use of RoHS restricted substances.
Lead (Pb) and lead oxide (PbO) are exempted with the RoHS exemption 7(a), 7(c) and 15.
如欲了解有关材料成分计算的更详细解释，请点击查看我们的《产品化学成分手册》：