## MC7800
onsemi
3/28/2024
基础器件 | 供订购的器件 | 状况 | 无卤素 | 无铅 | Mold Compound-Black | [9 empty] | 引线框 | [5 empty] | 裸片粘接 |  |  | 镀层 |  | 裸片 |  | Wire Bond - Cu |  | 总计
[5 empty] | Epoxy resin[%] | Metal Hydroxide[%] | 酚醛树脂(Phenolic Resin) [%] | Ortho Cresol Novolac Resin[%] | Carbon Black (C)[%] | Aluminum Hydroxide (Al(OH)3)[%] | Fused Silica (SiO2)[%] | Ortho-Cresol Novolac Resin[%] | Phenolic Resin (Novolac)[%] | 重量[mg] | Silver (Ag)[%] | Nickel (Ni)[%] | Iron (Fe)[%] | Copper (Cu)[%] | Phosphorus (P)[%] | 重量[mg] | Lead (Pb)[%] | Tin (Sn)[%] | 重量[mg] | Tin (Sn)[%] | 重量[mg] | Silicon (Si)[%] | 重量[mg] | Copper (Cu)[%] | 重量[mg] | 重量[mg]
[5 empty] | proprietary data | proprietary data | proprietary data | 29690-82-2 | 1333-86-4 | 21645-51-2 | 60676-86-0 | 29690-82-2 | 9003-35-4 | 不适用(N/A) | 7440-22-4 | 7440-02-0 | 7439-89-6 | 7440-50-8 | 7723-14-0 | 不适用(N/A) | 7439-92-1 | 7440-31-5 | 不适用(N/A) | 7440-31-5 | 不适用(N/A) | 7440-21-3 | 不适用(N/A) | 7440-50-8 | 不适用(N/A) | 不适用(N/A)
MC7800 | MC7805ABD2TG | 最后供货 | Yes | 无 | 5.000000 | 0 | 5.000000 | 2.000000 | 0.500000 | 0 | 87.500000 | 0 | 0 | 529.310000 | 0 | 0.300000 | 0 | 99.700000 | 0 | 340.510000 | 95.000000 | 5.000000 | 11.310000 | 100.000000 | 27.150000 | 100.000000 | 0.190000 | 100.000000 | 0.740000 | 909.210000
MC7800 | MC7805ABD2TR4G | 在供货 | Yes | 无 | 5.000000 | 0 | 5.000000 | 2.000000 | 0.500000 | 0 | 87.500000 | 0 | 0 | 529.310000 | 0 | 0.300000 | 0 | 99.700000 | 0 | 340.510000 | 95.000000 | 5.000000 | 11.310000 | 100.000000 | 27.150000 | 100.000000 | 0.190000 | 100.000000 | 0.740000 | 909.210000
MC7800 | MC7805ABTG | 在供货 | Yes | 无 | 0 | 4.700000 | 0 | 0 | 0.300000 | 0 | 80.000000 | 10.000000 | 5.000000 | 644.000000 | 0.005000 | 0 | 0.100000 | 99.862000 | 0.033000 | 677.240000 | 90.000000 | 10.000000 | 0.210000 | 100.000000 | 42.400000 | 100.000000 | 1.610000 | 100.000000 | 0.150000 | 1365.610000
MC7800 | MC7805ACD2TG | 在供货 | Yes | 无 | 5.000000 | 0 | 5.000000 | 2.000000 | 0.500000 | 0 | 87.500000 | 0 | 0 | 529.310000 | 0 | 0.300000 | 0 | 99.700000 | 0 | 340.510000 | 95.000000 | 5.000000 | 11.310000 | 100.000000 | 27.150000 | 100.000000 | 0.190000 | 100.000000 | 0.740000 | 909.210000
MC7800 | MC7805ACD2TR4G | 在供货 | Yes | 无 | 5.000000 | 0 | 5.000000 | 2.000000 | 0.500000 | 0 | 87.500000 | 0 | 0 | 529.310000 | 0 | 0.300000 | 0 | 99.700000 | 0 | 340.510000 | 95.000000 | 5.000000 | 11.310000 | 100.000000 | 27.150000 | 100.000000 | 0.190000 | 100.000000 | 0.740000 | 909.210000
MC7800 | MC7805ACTG | 在供货 | Yes | 无 | 0 | 0 | 6.000000 | 10.000000 | 0.500000 | 7.500000 | 76.000000 | 0 | 0 | 644.000000 | 0 | 0.050000 | 0.100000 | 99.820000 | 0.030000 | 677.240000 | 95.000000 | 5.000000 | 0.210000 | 100.000000 | 42.400000 | 100.000000 | 1.610000 | 100.000000 | 0.150000 | 1365.610000
MC7800 | MC7805BD2TG | 在供货 | Yes | 无 | 5.000000 | 0 | 5.000000 | 2.000000 | 0.500000 | 0 | 87.500000 | 0 | 0 | 529.310000 | 0 | 0.300000 | 0 | 99.700000 | 0 | 340.510000 | 95.000000 | 5.000000 | 11.310000 | 100.000000 | 27.150000 | 100.000000 | 0.190000 | 100.000000 | 0.740000 | 909.210000
MC7800 | MC7805BD2TR4G | 在供货 | Yes | 无 | 5.000000 | 0 | 5.000000 | 2.000000 | 0.500000 | 0 | 87.500000 | 0 | 0 | 529.310000 | 0 | 0.300000 | 0 | 99.700000 | 0 | 340.510000 | 95.000000 | 5.000000 | 11.310000 | 100.000000 | 27.150000 | 100.000000 | 0.190000 | 100.000000 | 0.740000 | 909.210000
MC7800 | MC7805BDTG | 在供货 | Yes | 无 | 0 | 0 | 8.000000 | 8.000000 | 0.500000 | 0 | 83.500000 | 0 | 0 | 129.650000 | 0 | 0.200000 | 0 | 99.800000 | 0 | 214.640000 | 95.000000 | 5.000000 | 1.400000 | 100.000000 | 3.730000 | 100.000000 | 0.200000 | 100.000000 | 1.370000 | 350.990000
MC7800 | MC7805BDTRKG | 在供货 | Yes | 无 | 0 | 0 | 8.000000 | 8.000000 | 0.500000 | 0 | 83.500000 | 0 | 0 | 129.650000 | 0 | 0.200000 | 0 | 99.800000 | 0 | 214.640000 | 95.000000 | 5.000000 | 1.400000 | 100.000000 | 3.730000 | 100.000000 | 0.200000 | 100.000000 | 1.370000 | 350.990000
MC7800 | MC7805BTG | 在供货 | Yes | 无 | 0 | 4.700000 | 0 | 0 | 0.300000 | 0 | 80.000000 | 10.000000 | 5.000000 | 644.000000 | 0.005000 | 0 | 0.100000 | 99.862000 | 0.033000 | 677.240000 | 90.000000 | 10.000000 | 0.210000 | 100.000000 | 42.400000 | 100.000000 | 1.610000 | 100.000000 | 0.150000 | 1365.610000
MC7800 | MC7805CD2TG | 在供货 | Yes | 无 | 5.000000 | 0 | 5.000000 | 2.000000 | 0.500000 | 0 | 87.500000 | 0 | 0 | 529.310000 | 0 | 0.300000 | 0 | 99.700000 | 0 | 340.510000 | 95.000000 | 5.000000 | 11.310000 | 100.000000 | 27.150000 | 100.000000 | 0.190000 | 100.000000 | 0.740000 | 909.210000
MC7800 | MC7805CD2TR4G | 在供货 | Yes | 无 | 5.000000 | 0 | 5.000000 | 2.000000 | 0.500000 | 0 | 87.500000 | 0 | 0 | 529.310000 | 0 | 0.300000 | 0 | 99.700000 | 0 | 340.510000 | 95.000000 | 5.000000 | 11.310000 | 100.000000 | 27.150000 | 100.000000 | 0.190000 | 100.000000 | 0.740000 | 909.210000
MC7800 | MC7805CDTG | 在供货 | Yes | 无 | 0 | 0 | 8.000000 | 8.000000 | 0.500000 | 0 | 83.500000 | 0 | 0 | 129.650000 | 0 | 0.200000 | 0 | 99.800000 | 0 | 214.640000 | 95.000000 | 5.000000 | 1.400000 | 100.000000 | 3.730000 | 100.000000 | 0.200000 | 100.000000 | 1.370000 | 350.990000
MC7800 | MC7805CDTRKG | 在供货 | Yes | 无 | 0 | 0 | 8.000000 | 8.000000 | 0.500000 | 0 | 83.500000 | 0 | 0 | 129.650000 | 0 | 0.200000 | 0 | 99.800000 | 0 | 214.640000 | 95.000000 | 5.000000 | 1.400000 | 100.000000 | 3.730000 | 100.000000 | 0.200000 | 100.000000 | 1.370000 | 350.990000
MC7800 | MC7805CTG | 在供货 | Yes | 无 | 0 | 0 | 6.000000 | 10.000000 | 0.500000 | 7.500000 | 76.000000 | 0 | 0 | 644.000000 | 0 | 0.050000 | 0.100000 | 99.820000 | 0.030000 | 677.240000 | 95.000000 | 5.000000 | 0.210000 | 100.000000 | 42.400000 | 100.000000 | 1.610000 | 100.000000 | 0.150000 | 1365.610000
MC7800 | MC7806ACTG | 最后供货 | Yes | 无 | 0 | 0 | 6.000000 | 10.000000 | 0.500000 | 7.500000 | 76.000000 | 0 | 0 | 543.900000 | 0 | 0.050000 | 0.100000 | 99.820000 | 0.030000 | 1299.130000 | 95.000000 | 5.000000 | 82.920000 | 100.000000 | 31.130000 | 100.000000 | 3.550000 | 100.000000 | 1.370000 | 1962.000000
MC7800 | MC7806BD2TG | 最后供货 | Yes | 无 | 5.000000 | 0 | 5.000000 | 2.000000 | 0.500000 | 0 | 87.500000 | 0 | 0 | 529.310000 | 0 | 0.300000 | 0 | 99.700000 | 0 | 340.510000 | 95.000000 | 5.000000 | 11.310000 | 100.000000 | 27.150000 | 100.000000 | 0.190000 | 100.000000 | 0.740000 | 909.210000
MC7800 | MC7806BD2TR4G | 最后供货 | Yes | 无 | 5.000000 | 0 | 5.000000 | 2.000000 | 0.500000 | 0 | 87.500000 | 0 | 0 | 529.310000 | 0 | 0.300000 | 0 | 99.700000 | 0 | 340.510000 | 95.000000 | 5.000000 | 11.310000 | 100.000000 | 27.150000 | 100.000000 | 0.190000 | 100.000000 | 0.740000 | 909.210000
MC7800 | MC7806BTG | 最后供货 | Yes | 无 | 0 | 4.700000 | 0 | 0 | 0.300000 | 0 | 80.000000 | 10.000000 | 5.000000 | 644.000000 | 0.005000 | 0 | 0.100000 | 99.862000 | 0.033000 | 677.240000 | 90.000000 | 10.000000 | 0.210000 | 100.000000 | 42.400000 | 100.000000 | 1.610000 | 100.000000 | 0.150000 | 1365.610000
MC7800 | MC7806CTG | 最后供货 | Yes | 无 | 0 | 4.700000 | 0 | 0 | 0.300000 | 0 | 80.000000 | 10.000000 | 5.000000 | 644.000000 | 0.005000 | 0 | 0.100000 | 99.862000 | 0.033000 | 677.240000 | 90.000000 | 10.000000 | 0.210000 | 100.000000 | 42.400000 | 100.000000 | 1.610000 | 100.000000 | 0.150000 | 1365.610000
MC7800 | MC7808ABD2TG | 最后供货 | Yes | 无 | 5.000000 | 0 | 5.000000 | 2.000000 | 0.500000 | 0 | 87.500000 | 0 | 0 | 529.310000 | 0 | 0.300000 | 0 | 99.700000 | 0 | 340.510000 | 95.000000 | 5.000000 | 11.310000 | 100.000000 | 27.150000 | 100.000000 | 0.190000 | 100.000000 | 0.740000 | 909.210000
MC7800 | MC7808ABD2TR4G | 最后供货 | Yes | 无 | 5.000000 | 0 | 5.000000 | 2.000000 | 0.500000 | 0 | 87.500000 | 0 | 0 | 529.310000 | 0 | 0.300000 | 0 | 99.700000 | 0 | 340.510000 | 95.000000 | 5.000000 | 11.310000 | 100.000000 | 27.150000 | 100.000000 | 0.190000 | 100.000000 | 0.740000 | 909.210000
MC7800 | MC7808ABTG | 最后供货 | Yes | 无 | 0 | 0 | 6.000000 | 10.000000 | 0.500000 | 7.500000 | 76.000000 | 0 | 0 | 543.900000 | 0 | 0.050000 | 0.100000 | 99.820000 | 0.030000 | 1299.130000 | 95.000000 | 5.000000 | 82.920000 | 100.000000 | 31.130000 | 100.000000 | 3.550000 | 100.000000 | 1.370000 | 1962.000000
MC7800 | MC7808ACTG | 最后供货 | Yes | 无 | 0 | 0 | 6.000000 | 10.000000 | 0.500000 | 7.500000 | 76.000000 | 0 | 0 | 543.900000 | 0 | 0.050000 | 0.100000 | 99.820000 | 0.030000 | 1299.130000 | 95.000000 | 5.000000 | 82.920000 | 100.000000 | 31.130000 | 100.000000 | 3.550000 | 100.000000 | 1.370000 | 1962.000000
MC7800 | MC7808BD2TG | 最后供货 | Yes | 无 | 5.000000 | 0 | 5.000000 | 2.000000 | 0.500000 | 0 | 87.500000 | 0 | 0 | 529.310000 | 0 | 0.300000 | 0 | 99.700000 | 0 | 340.510000 | 95.000000 | 5.000000 | 11.310000 | 100.000000 | 27.150000 | 100.000000 | 0.190000 | 100.000000 | 0.740000 | 909.210000
MC7800 | MC7808BD2TR4G | 最后供货 | Yes | 无 | 5.000000 | 0 | 5.000000 | 2.000000 | 0.500000 | 0 | 87.500000 | 0 | 0 | 529.310000 | 0 | 0.300000 | 0 | 99.700000 | 0 | 340.510000 | 95.000000 | 5.000000 | 11.310000 | 100.000000 | 27.150000 | 100.000000 | 0.190000 | 100.000000 | 0.740000 | 909.210000
MC7800 | MC7808BDTG | 最后供货 | Yes | 无 | 0 | 0 | 8.000000 | 8.000000 | 0.500000 | 0 | 83.500000 | 0 | 0 | 129.650000 | 0 | 0.200000 | 0 | 99.800000 | 0 | 214.640000 | 95.000000 | 5.000000 | 1.400000 | 100.000000 | 3.730000 | 100.000000 | 0.200000 | 100.000000 | 1.370000 | 350.990000
MC7800 | MC7808BDTRKG | 最后供货 | Yes | 无 | 0 | 0 | 8.000000 | 8.000000 | 0.500000 | 0 | 83.500000 | 0 | 0 | 129.650000 | 0 | 0.200000 | 0 | 99.800000 | 0 | 214.640000 | 95.000000 | 5.000000 | 1.400000 | 100.000000 | 3.730000 | 100.000000 | 0.200000 | 100.000000 | 1.370000 | 350.990000
MC7800 | MC7808BTG | 最后供货 | Yes | 无 | 0 | 4.700000 | 0 | 0 | 0.300000 | 0 | 80.000000 | 10.000000 | 5.000000 | 644.000000 | 0.005000 | 0 | 0.100000 | 99.862000 | 0.033000 | 677.240000 | 90.000000 | 10.000000 | 0.210000 | 100.000000 | 42.400000 | 100.000000 | 1.610000 | 100.000000 | 0.150000 | 1365.610000
MC7800 | MC7808CD2TG | 最后供货 | Yes | 无 | 5.000000 | 0 | 5.000000 | 2.000000 | 0.500000 | 0 | 87.500000 | 0 | 0 | 529.310000 | 0 | 0.300000 | 0 | 99.700000 | 0 | 340.510000 | 95.000000 | 5.000000 | 11.310000 | 100.000000 | 27.150000 | 100.000000 | 0.190000 | 100.000000 | 0.740000 | 909.210000
MC7800 | MC7808CD2TR4G | 最后供货 | Yes | 无 | 5.000000 | 0 | 5.000000 | 2.000000 | 0.500000 | 0 | 87.500000 | 0 | 0 | 529.310000 | 0 | 0.300000 | 0 | 99.700000 | 0 | 340.510000 | 95.000000 | 5.000000 | 11.310000 | 100.000000 | 27.150000 | 100.000000 | 0.190000 | 100.000000 | 0.740000 | 909.210000
MC7800 | MC7808CDTG | 最后供货 | Yes | 无 | 0 | 0 | 8.000000 | 8.000000 | 0.500000 | 0 | 83.500000 | 0 | 0 | 129.650000 | 0 | 0.200000 | 0 | 99.800000 | 0 | 214.640000 | 95.000000 | 5.000000 | 1.400000 | 100.000000 | 3.730000 | 100.000000 | 0.200000 | 100.000000 | 1.370000 | 350.990000
MC7800 | MC7808CDTRKG | 最后供货 | Yes | 无 | 0 | 0 | 8.000000 | 8.000000 | 0.500000 | 0 | 83.500000 | 0 | 0 | 129.650000 | 0 | 0.200000 | 0 | 99.800000 | 0 | 214.640000 | 95.000000 | 5.000000 | 1.400000 | 100.000000 | 3.730000 | 100.000000 | 0.200000 | 100.000000 | 1.370000 | 350.990000
MC7800 | MC7808CDTT5G | 最后供货 | Yes | 无 | 0 | 0 | 8.000000 | 8.000000 | 0.500000 | 0 | 83.500000 | 0 | 0 | 129.650000 | 0 | 0.200000 | 0 | 99.800000 | 0 | 214.640000 | 95.000000 | 5.000000 | 1.400000 | 100.000000 | 3.730000 | 100.000000 | 0.200000 | 100.000000 | 1.370000 | 350.990000
MC7800 | MC7808CTG | 在供货 | Yes | 无 | 0 | 0 | 6.000000 | 10.000000 | 0.500000 | 7.500000 | 76.000000 | 0 | 0 | 644.000000 | 0 | 0.050000 | 0.100000 | 99.820000 | 0.030000 | 677.240000 | 95.000000 | 5.000000 | 0.210000 | 100.000000 | 42.400000 | 100.000000 | 1.610000 | 100.000000 | 0.150000 | 1365.610000
MC7800 | MC7809ABTG | 最后供货 | Yes | 无 | 0 | 0 | 6.000000 | 10.000000 | 0.500000 | 7.500000 | 76.000000 | 0 | 0 | 644.000000 | 0 | 0.050000 | 0.100000 | 99.820000 | 0.030000 | 677.240000 | 95.000000 | 5.000000 | 0.210000 | 100.000000 | 42.400000 | 100.000000 | 1.610000 | 100.000000 | 0.150000 | 1365.610000
MC7800 | MC7809ACTG | 最后供货 | Yes | 无 | 0 | 0 | 6.000000 | 10.000000 | 0.500000 | 7.500000 | 76.000000 | 0 | 0 | 644.000000 | 0 | 0.050000 | 0.100000 | 99.820000 | 0.030000 | 677.240000 | 95.000000 | 5.000000 | 0.210000 | 100.000000 | 42.400000 | 100.000000 | 1.610000 | 100.000000 | 0.150000 | 1365.610000
MC7800 | MC7809BTG | 最后供货 | Yes | 无 | 0 | 4.700000 | 0 | 0 | 0.300000 | 0 | 80.000000 | 10.000000 | 5.000000 | 644.000000 | 0.005000 | 0 | 0.100000 | 99.862000 | 0.033000 | 677.240000 | 90.000000 | 10.000000 | 0.210000 | 100.000000 | 42.400000 | 100.000000 | 1.610000 | 100.000000 | 0.150000 | 1365.610000
MC7800 | MC7809CD2TG | 最后供货 | Yes | 无 | 5.000000 | 0 | 5.000000 | 2.000000 | 0.500000 | 0 | 87.500000 | 0 | 0 | 529.310000 | 0 | 0.300000 | 0 | 99.700000 | 0 | 340.510000 | 95.000000 | 5.000000 | 11.310000 | 100.000000 | 27.150000 | 100.000000 | 0.190000 | 100.000000 | 0.740000 | 909.210000
MC7800 | MC7809CD2TR4G | 最后供货 | Yes | 无 | 5.000000 | 0 | 5.000000 | 2.000000 | 0.500000 | 0 | 87.500000 | 0 | 0 | 529.310000 | 0 | 0.300000 | 0 | 99.700000 | 0 | 340.510000 | 95.000000 | 5.000000 | 11.310000 | 100.000000 | 27.150000 | 100.000000 | 0.190000 | 100.000000 | 0.740000 | 909.210000
MC7800 | MC7809CTG | 在供货 | Yes | 无 | 0 | 4.700000 | 0 | 0 | 0.300000 | 0 | 80.000000 | 10.000000 | 5.000000 | 644.000000 | 0.005000 | 0 | 0.100000 | 99.862000 | 0.033000 | 677.240000 | 90.000000 | 10.000000 | 0.210000 | 100.000000 | 42.400000 | 100.000000 | 1.610000 | 100.000000 | 0.150000 | 1365.610000
MC7800 | MC7812ABD2TG | 最后供货 | Yes | 无 | 5.000000 | 0 | 5.000000 | 2.000000 | 0.500000 | 0 | 87.500000 | 0 | 0 | 529.310000 | 0 | 0.300000 | 0 | 99.700000 | 0 | 340.510000 | 95.000000 | 5.000000 | 11.310000 | 100.000000 | 27.150000 | 100.000000 | 0.190000 | 100.000000 | 0.740000 | 909.210000
MC7800 | MC7812ABD2TR4G | 在供货 | Yes | 无 | 5.000000 | 0 | 5.000000 | 2.000000 | 0.500000 | 0 | 87.500000 | 0 | 0 | 529.310000 | 0 | 0.300000 | 0 | 99.700000 | 0 | 340.510000 | 95.000000 | 5.000000 | 11.310000 | 100.000000 | 27.150000 | 100.000000 | 0.190000 | 100.000000 | 0.740000 | 909.210000
MC7800 | MC7812ABTG | 最后供货 | Yes | 无 | 0 | 0 | 6.000000 | 10.000000 | 0.500000 | 7.500000 | 76.000000 | 0 | 0 | 543.900000 | 0 | 0.050000 | 0.100000 | 99.820000 | 0.030000 | 1299.130000 | 95.000000 | 5.000000 | 82.920000 | 100.000000 | 31.130000 | 100.000000 | 3.550000 | 100.000000 | 1.370000 | 1962.000000
MC7800 | MC7812ACD2TG | 最后供货 | Yes | 无 | 5.000000 | 0 | 5.000000 | 2.000000 | 0.500000 | 0 | 87.500000 | 0 | 0 | 529.310000 | 0 | 0.300000 | 0 | 99.700000 | 0 | 340.510000 | 95.000000 | 5.000000 | 11.310000 | 100.000000 | 27.150000 | 100.000000 | 0.190000 | 100.000000 | 0.740000 | 909.210000
MC7800 | MC7812ACD2TR4G | 在供货 | Yes | 无 | 5.000000 | 0 | 5.000000 | 2.000000 | 0.500000 | 0 | 87.500000 | 0 | 0 | 529.310000 | 0 | 0.300000 | 0 | 99.700000 | 0 | 340.510000 | 95.000000 | 5.000000 | 11.310000 | 100.000000 | 27.150000 | 100.000000 | 0.190000 | 100.000000 | 0.740000 | 909.210000
MC7800 | MC7812ACTG | 在供货 | Yes | 无 | 0 | 0 | 6.000000 | 10.000000 | 0.500000 | 7.500000 | 76.000000 | 0 | 0 | 644.000000 | 0 | 0.050000 | 0.100000 | 99.820000 | 0.030000 | 677.240000 | 95.000000 | 5.000000 | 0.210000 | 100.000000 | 42.400000 | 100.000000 | 1.610000 | 100.000000 | 0.150000 | 1365.610000
MC7800 | MC7812BD2TG | 最后供货 | Yes | 无 | 5.000000 | 0 | 5.000000 | 2.000000 | 0.500000 | 0 | 87.500000 | 0 | 0 | 529.310000 | 0 | 0.300000 | 0 | 99.700000 | 0 | 340.510000 | 95.000000 | 5.000000 | 11.310000 | 100.000000 | 27.150000 | 100.000000 | 0.190000 | 100.000000 | 0.740000 | 909.210000
MC7800 | MC7812BD2TR4G | 在供货 | Yes | 无 | 5.000000 | 0 | 5.000000 | 2.000000 | 0.500000 | 0 | 87.500000 | 0 | 0 | 529.310000 | 0 | 0.300000 | 0 | 99.700000 | 0 | 340.510000 | 95.000000 | 5.000000 | 11.310000 | 100.000000 | 27.150000 | 100.000000 | 0.190000 | 100.000000 | 0.740000 | 909.210000
MC7800 | MC7812BDTG | 在供货 | Yes | 无 | 0 | 0 | 8.000000 | 8.000000 | 0.500000 | 0 | 83.500000 | 0 | 0 | 129.650000 | 0 | 0.200000 | 0 | 99.800000 | 0 | 214.640000 | 95.000000 | 5.000000 | 1.400000 | 100.000000 | 3.730000 | 100.000000 | 0.200000 | 100.000000 | 1.370000 | 350.990000
MC7800 | MC7812BDTRKG | 在供货 | Yes | 无 | 0 | 0 | 8.000000 | 8.000000 | 0.500000 | 0 | 83.500000 | 0 | 0 | 129.650000 | 0 | 0.200000 | 0 | 99.800000 | 0 | 214.640000 | 95.000000 | 5.000000 | 1.400000 | 100.000000 | 3.730000 | 100.000000 | 0.200000 | 100.000000 | 1.370000 | 350.990000
MC7800 | MC7812BTG | 在供货 | Yes | 无 | 0 | 0 | 6.000000 | 10.000000 | 0.500000 | 7.500000 | 76.000000 | 0 | 0 | 644.000000 | 0 | 0.050000 | 0.100000 | 99.820000 | 0.030000 | 677.240000 | 95.000000 | 5.000000 | 0.210000 | 100.000000 | 42.400000 | 100.000000 | 1.610000 | 100.000000 | 0.150000 | 1365.610000
MC7800 | MC7812CD2TG | 最后供货 | Yes | 无 | 5.000000 | 0 | 5.000000 | 2.000000 | 0.500000 | 0 | 87.500000 | 0 | 0 | 529.310000 | 0 | 0.300000 | 0 | 99.700000 | 0 | 340.510000 | 95.000000 | 5.000000 | 11.310000 | 100.000000 | 27.150000 | 100.000000 | 0.190000 | 100.000000 | 0.740000 | 909.210000
MC7800 | MC7812CD2TR4G | 在供货 | Yes | 无 | 5.000000 | 0 | 5.000000 | 2.000000 | 0.500000 | 0 | 87.500000 | 0 | 0 | 529.310000 | 0 | 0.300000 | 0 | 99.700000 | 0 | 340.510000 | 95.000000 | 5.000000 | 11.310000 | 100.000000 | 27.150000 | 100.000000 | 0.190000 | 100.000000 | 0.740000 | 909.210000
MC7800 | MC7812CDTG | 最后供货 | Yes | 无 | 0 | 0 | 8.000000 | 8.000000 | 0.500000 | 0 | 83.500000 | 0 | 0 | 129.650000 | 0 | 0.200000 | 0 | 99.800000 | 0 | 214.640000 | 95.000000 | 5.000000 | 1.400000 | 100.000000 | 3.730000 | 100.000000 | 0.200000 | 100.000000 | 1.370000 | 350.990000
MC7800 | MC7812CDTRKG | 在供货 | Yes | 无 | 0 | 0 | 8.000000 | 8.000000 | 0.500000 | 0 | 83.500000 | 0 | 0 | 129.650000 | 0 | 0.200000 | 0 | 99.800000 | 0 | 214.640000 | 95.000000 | 5.000000 | 1.400000 | 100.000000 | 3.730000 | 100.000000 | 0.200000 | 100.000000 | 1.370000 | 350.990000
MC7800 | MC7812CTG | 在供货 | Yes | 无 | 0 | 4.700000 | 0 | 0 | 0.300000 | 0 | 80.000000 | 10.000000 | 5.000000 | 644.000000 | 0.005000 | 0 | 0.100000 | 99.862000 | 0.033000 | 677.240000 | 90.000000 | 10.000000 | 0.210000 | 100.000000 | 42.400000 | 100.000000 | 1.610000 | 100.000000 | 0.150000 | 1365.610000
MC7800 | MC7815ABD2TG | 最后供货 | Yes | 无 | 5.000000 | 0 | 5.000000 | 2.000000 | 0.500000 | 0 | 87.500000 | 0 | 0 | 529.310000 | 0 | 0.300000 | 0 | 99.700000 | 0 | 340.510000 | 95.000000 | 5.000000 | 11.310000 | 100.000000 | 27.150000 | 100.000000 | 0.190000 | 100.000000 | 0.740000 | 909.210000
MC7800 | MC7815ABD2TR4G | 在供货 | Yes | 无 | 5.000000 | 0 | 5.000000 | 2.000000 | 0.500000 | 0 | 87.500000 | 0 | 0 | 529.310000 | 0 | 0.300000 | 0 | 99.700000 | 0 | 340.510000 | 95.000000 | 5.000000 | 11.310000 | 100.000000 | 27.150000 | 100.000000 | 0.190000 | 100.000000 | 0.740000 | 909.210000
MC7800 | MC7815ABTG | 在供货 | Yes | 无 | 0 | 4.700000 | 0 | 0 | 0.300000 | 0 | 80.000000 | 10.000000 | 5.000000 | 644.000000 | 0.005000 | 0 | 0.100000 | 99.862000 | 0.033000 | 677.240000 | 90.000000 | 10.000000 | 0.210000 | 100.000000 | 42.400000 | 100.000000 | 1.610000 | 100.000000 | 0.150000 | 1365.610000
MC7800 | MC7815ACD2TG | 最后供货 | Yes | 无 | 5.000000 | 0 | 5.000000 | 2.000000 | 0.500000 | 0 | 87.500000 | 0 | 0 | 529.310000 | 0 | 0.300000 | 0 | 99.700000 | 0 | 340.510000 | 95.000000 | 5.000000 | 11.310000 | 100.000000 | 27.150000 | 100.000000 | 0.190000 | 100.000000 | 0.740000 | 909.210000
MC7800 | MC7815ACTG | 在供货 | Yes | 无 | 0 | 4.700000 | 0 | 0 | 0.300000 | 0 | 80.000000 | 10.000000 | 5.000000 | 644.000000 | 0.005000 | 0 | 0.100000 | 99.862000 | 0.033000 | 677.240000 | 90.000000 | 10.000000 | 0.210000 | 100.000000 | 42.400000 | 100.000000 | 1.610000 | 100.000000 | 0.150000 | 1365.610000
MC7800 | MC7815BD2TG | 最后供货 | Yes | 无 | 5.000000 | 0 | 5.000000 | 2.000000 | 0.500000 | 0 | 87.500000 | 0 | 0 | 529.310000 | 0 | 0.300000 | 0 | 99.700000 | 0 | 340.510000 | 95.000000 | 5.000000 | 11.310000 | 100.000000 | 27.150000 | 100.000000 | 0.190000 | 100.000000 | 0.740000 | 909.210000
MC7800 | MC7815BD2TR4G | 在供货 | Yes | 无 | 5.000000 | 0 | 5.000000 | 2.000000 | 0.500000 | 0 | 87.500000 | 0 | 0 | 529.310000 | 0 | 0.300000 | 0 | 99.700000 | 0 | 340.510000 | 95.000000 | 5.000000 | 11.310000 | 100.000000 | 27.150000 | 100.000000 | 0.190000 | 100.000000 | 0.740000 | 909.210000
MC7800 | MC7815BDTG | 最后供货 | Yes | 无 | 0 | 0 | 8.000000 | 8.000000 | 0.500000 | 0 | 83.500000 | 0 | 0 | 129.650000 | 0 | 0.200000 | 0 | 99.800000 | 0 | 214.640000 | 95.000000 | 5.000000 | 1.400000 | 100.000000 | 3.730000 | 100.000000 | 0.200000 | 100.000000 | 1.370000 | 350.990000
MC7800 | MC7815BDTRKG | 在供货 | Yes | 无 | 0 | 0 | 8.000000 | 8.000000 | 0.500000 | 0 | 83.500000 | 0 | 0 | 129.650000 | 0 | 0.200000 | 0 | 99.800000 | 0 | 214.640000 | 95.000000 | 5.000000 | 1.400000 | 100.000000 | 3.730000 | 100.000000 | 0.200000 | 100.000000 | 1.370000 | 350.990000
MC7800 | MC7815BTG | 在供货 | Yes | 无 | 0 | 4.700000 | 0 | 0 | 0.300000 | 0 | 80.000000 | 10.000000 | 5.000000 | 644.000000 | 0.005000 | 0 | 0.100000 | 99.862000 | 0.033000 | 677.240000 | 90.000000 | 10.000000 | 0.210000 | 100.000000 | 42.400000 | 100.000000 | 1.610000 | 100.000000 | 0.150000 | 1365.610000
MC7800 | MC7815CD2TG | 在供货 | Yes | 无 | 5.000000 | 0 | 5.000000 | 2.000000 | 0.500000 | 0 | 87.500000 | 0 | 0 | 529.310000 | 0 | 0.300000 | 0 | 99.700000 | 0 | 340.510000 | 95.000000 | 5.000000 | 11.310000 | 100.000000 | 27.150000 | 100.000000 | 0.190000 | 100.000000 | 0.740000 | 909.210000
MC7800 | MC7815CD2TR4G | 在供货 | Yes | 无 | 5.000000 | 0 | 5.000000 | 2.000000 | 0.500000 | 0 | 87.500000 | 0 | 0 | 529.310000 | 0 | 0.300000 | 0 | 99.700000 | 0 | 340.510000 | 95.000000 | 5.000000 | 11.310000 | 100.000000 | 27.150000 | 100.000000 | 0.190000 | 100.000000 | 0.740000 | 909.210000
MC7800 | MC7815CDTG | 最后供货 | Yes | 无 | 0 | 0 | 8.000000 | 8.000000 | 0.500000 | 0 | 83.500000 | 0 | 0 | 129.650000 | 0 | 0.200000 | 0 | 99.800000 | 0 | 214.640000 | 95.000000 | 5.000000 | 1.400000 | 100.000000 | 3.730000 | 100.000000 | 0.200000 | 100.000000 | 1.370000 | 350.990000
MC7800 | MC7815CDTRKG | 在供货 | Yes | 无 | 0 | 0 | 8.000000 | 8.000000 | 0.500000 | 0 | 83.500000 | 0 | 0 | 129.650000 | 0 | 0.200000 | 0 | 99.800000 | 0 | 214.640000 | 95.000000 | 5.000000 | 1.400000 | 100.000000 | 3.730000 | 100.000000 | 0.200000 | 100.000000 | 1.370000 | 350.990000
MC7800 | MC7815CTG | 在供货 | Yes | 无 | 0 | 4.700000 | 0 | 0 | 0.300000 | 0 | 80.000000 | 10.000000 | 5.000000 | 644.000000 | 0.005000 | 0 | 0.100000 | 99.862000 | 0.033000 | 677.240000 | 90.000000 | 10.000000 | 0.210000 | 100.000000 | 42.400000 | 100.000000 | 1.610000 | 100.000000 | 0.150000 | 1365.610000
MC7800 | MC7818ACTG | 最后供货 | Yes | 无 | 0 | 0 | 6.000000 | 10.000000 | 0.500000 | 7.500000 | 76.000000 | 0 | 0 | 543.900000 | 0 | 0.050000 | 0.100000 | 99.820000 | 0.030000 | 1299.130000 | 95.000000 | 5.000000 | 82.920000 | 100.000000 | 31.130000 | 100.000000 | 3.550000 | 100.000000 | 1.370000 | 1962.000000
MC7800 | MC7818BTG | 在供货 | Yes | 无 | 0 | 4.700000 | 0 | 0 | 0.300000 | 0 | 80.000000 | 10.000000 | 5.000000 | 644.000000 | 0.005000 | 0 | 0.100000 | 99.862000 | 0.033000 | 677.240000 | 90.000000 | 10.000000 | 0.210000 | 100.000000 | 42.400000 | 100.000000 | 1.610000 | 100.000000 | 0.150000 | 1365.610000
MC7800 | MC7818CD2TR4G | 在供货 | Yes | 无 | 5.000000 | 0 | 5.000000 | 2.000000 | 0.500000 | 0 | 87.500000 | 0 | 0 | 529.310000 | 0 | 0.300000 | 0 | 99.700000 | 0 | 340.510000 | 95.000000 | 5.000000 | 11.310000 | 100.000000 | 27.150000 | 100.000000 | 0.190000 | 100.000000 | 0.740000 | 909.210000
MC7800 | MC7818CTG | 在供货 | Yes | 无 | 0 | 4.700000 | 0 | 0 | 0.300000 | 0 | 80.000000 | 10.000000 | 5.000000 | 644.000000 | 0.005000 | 0 | 0.100000 | 99.862000 | 0.033000 | 677.240000 | 90.000000 | 10.000000 | 0.210000 | 100.000000 | 42.400000 | 100.000000 | 1.610000 | 100.000000 | 0.150000 | 1365.610000
MC7800 | MC7824ACTG | 在供货 | Yes | 无 | 0 | 0 | 6.000000 | 10.000000 | 0.500000 | 7.500000 | 76.000000 | 0 | 0 | 644.000000 | 0 | 0.050000 | 0.100000 | 99.820000 | 0.030000 | 677.240000 | 95.000000 | 5.000000 | 0.210000 | 100.000000 | 42.400000 | 100.000000 | 1.610000 | 100.000000 | 0.150000 | 1365.610000
MC7800 | MC7824BD2TG | 最后供货 | Yes | 无 | 5.000000 | 0 | 5.000000 | 2.000000 | 0.500000 | 0 | 87.500000 | 0 | 0 | 529.310000 | 0 | 0.300000 | 0 | 99.700000 | 0 | 340.510000 | 95.000000 | 5.000000 | 11.310000 | 100.000000 | 27.150000 | 100.000000 | 0.190000 | 100.000000 | 0.740000 | 909.210000
MC7800 | MC7824BD2TR4G | 最后供货 | Yes | 无 | 5.000000 | 0 | 5.000000 | 2.000000 | 0.500000 | 0 | 87.500000 | 0 | 0 | 529.310000 | 0 | 0.300000 | 0 | 99.700000 | 0 | 340.510000 | 95.000000 | 5.000000 | 11.310000 | 100.000000 | 27.150000 | 100.000000 | 0.190000 | 100.000000 | 0.740000 | 909.210000
MC7800 | MC7824BTG | 在供货 | Yes | 无 | 0 | 4.700000 | 0 | 0 | 0.300000 | 0 | 80.000000 | 10.000000 | 5.000000 | 644.000000 | 0.005000 | 0 | 0.100000 | 99.862000 | 0.033000 | 677.240000 | 90.000000 | 10.000000 | 0.210000 | 100.000000 | 42.400000 | 100.000000 | 1.610000 | 100.000000 | 0.150000 | 1365.610000
MC7800 | MC7824CD2TG | 最后供货 | Yes | 无 | 5.000000 | 0 | 5.000000 | 2.000000 | 0.500000 | 0 | 87.500000 | 0 | 0 | 529.310000 | 0 | 0.300000 | 0 | 99.700000 | 0 | 340.510000 | 95.000000 | 5.000000 | 11.310000 | 100.000000 | 27.150000 | 100.000000 | 0.190000 | 100.000000 | 0.740000 | 909.210000
MC7800 | MC7824CD2TR4G | 在供货 | Yes | 无 | 5.000000 | 0 | 5.000000 | 2.000000 | 0.500000 | 0 | 87.500000 | 0 | 0 | 529.310000 | 0 | 0.300000 | 0 | 99.700000 | 0 | 340.510000 | 95.000000 | 5.000000 | 11.310000 | 100.000000 | 27.150000 | 100.000000 | 0.190000 | 100.000000 | 0.740000 | 909.210000
MC7800 | MC7824CTG | 在供货 | Yes | 无 | 0 | 0 | 6.000000 | 10.000000 | 0.500000 | 7.500000 | 76.000000 | 0 | 0 | 644.000000 | 0 | 0.050000 | 0.100000 | 99.820000 | 0.030000 | 677.240000 | 95.000000 | 5.000000 | 0.210000 | 100.000000 | 42.400000 | 100.000000 | 1.610000 | 100.000000 | 0.150000 | 1365.610000
MC7800 | NCV7815BTG | 最后供货 | Yes | 无 | 0 | 0 | 6.000000 | 10.000000 | 0.500000 | 7.500000 | 76.000000 | 0 | 0 | 543.900000 | 0 | 0.050000 | 0.100000 | 99.820000 | 0.030000 | 1299.130000 | 95.000000 | 5.000000 | 82.920000 | 100.000000 | 31.130000 | 100.000000 | 3.550000 | 100.000000 | 1.370000 | 1962.000000
原料公开免责声明
注意：尽管我们竭诚为您提供最准确的信息，但我们不能保证其
其完整性与准确性，因为数据依据不同范畴来汇编，及某些信息
分包商和原材料供应商为了保护其专有商业信息而可能未予以提供。
基于上述考虑，本信息仅供用于估计这些器件的平均重量以及
预计会有很大毒性的金属成分。这些估计并不包括迹线层的搀杂物和所含的金属材料
成品中的硅器件内。
There is no intentional use of RoHS restricted substances.
Lead (Pb) and lead oxide (PbO) are exempted with the RoHS exemption 7(a), 7(c) and 15.
如欲了解有关材料成分计算的更详细解释，请点击查看我们的《产品化学成分手册》：